## Report
Bezeichnung Befund | Art | Verdachtsmoment | Material | Zugehöriges Bauteil | Farbe | Gebäude/Bereich | Stockwerk/Ebene | Raum/Teilbereich | Bemerkung Probe/Befund | Bemerkung Verdachtsmoment | Erfassungszeitpunkt | Probenehmer | Überblick | Detail | Dateiname Überblick | Dateiname Detail | Menge | Einheit | Mischprobe | Verdacht | Einstufung | Angenommene Trefferwahrscheinlichkeit | Einheit | Aussagesicherheit | Einheit | Risikomenge | Einheit | Begründung | Ergebnis Analytik | Bewertung | Aufgabe | Referenzkarte | X-Koordinate | Y-Koordinate
MaP-1 | Einzelprobe | VM-1 | Putz | Wand |  | Estrich | DG | Wand |  |  | 20.10.2025 - 13:31 |  |  |  | Estrich-DG -Wand _MaP-1_25-10-20.jpg | Estrich-DG -Wand _MaP-1_detail_25-10-20.jpg |  | - |  | Asbest | Asbest: Nicht eingestuft
MaP-2 | Einzelprobe | VM-2 | Faserzement | Unterdach |  | Estrich | DG / 3. OG | Unterdach |  |  | 20.10.2025 - 13:32 |  |  |  | Estrich-DG - 3....-Unterdach _MaP-2_25-10-20.jpg | Estrich-DG - 3....-Unterdach _MaP-2_detail_25-10-20.jpg |  | - |  | Asbest | Asbest: Nicht eingestuft
MaP-3 | Einzelprobe | VM-3 | Putz | Wand |  | Waschküche | 3. OG | Wand |  |  | 20.10.2025 - 13:37 |  |  |  | Waschküche -3. OG -Wand _MaP-3_25-10-20.jpg | Waschküche -3. OG -Wand _MaP-3_detail_25-10-20.jpg |  | - |  | Asbest | Asbest: Nicht eingestuft
MaP-4 | Einzelprobe | VM-4 | Putz | Decke |  | Waschküche | 3. OG | Decke |  |  | 20.10.2025 - 13:38 |  |  |  | Waschküche -3. OG -Decke _MaP-4_25-10-20.jpg | Waschküche -3. OG -Decke _MaP-4_detail_25-10-20.jpg |  | - |  | Asbest | Asbest: Nicht eingestuft
MaP-5 | Einzelprobe | VM-5 | Fensterkitt | Fensterflügel |  | Gesamtes Haus | DG- UG | Fensterflügel |  |  | 20.10.2025 - 13:38 |  |  |  | Gesamtes Haus -DG- UG -Fenster..._MaP-5_25-10-20.jpg | Gesamtes Haus -DG- UG -Fenster..._MaP-5_detail_25-10-20.jpg |  | - |  | Asbest | Asbest: Nicht eingestuft
MaP-6 | Einzelprobe | VM-6 | Anschlagkitt | Fensterrahmen |  | Gesamtes Haus | DG- UG | Anschlagkitt |  |  | 20.10.2025 - 13:39 |  |  |  | Gesamtes Haus -DG- UG -Anschla..._MaP-6_25-10-20.jpg | Gesamtes Haus -DG- UG -Anschla..._MaP-6_detail_25-10-20.jpg |  | - |  | Asbest | Asbest: Nicht eingestuft
MaP-7 | Einzelprobe | VM-9 | Putz | Wand |  | Schlafzimmer | 2.OG | Wand |  |  | 20.10.2025 - 13:46 |  |  |  | Schlafzimmer -2.OG -Wand _MaP-7_25-10-20.jpg | Schlafzimmer -2.OG -Wand _MaP-7_detail_25-10-20.jpg |  | - |  | Asbest | Asbest: Nicht eingestuft
MaP-8 | Einzelprobe | VM-10 | Putz | Decke |  | Schlafzimmer | 2.OG | Decke |  |  | 20.10.2025 - 13:49 |  |  |  | Schlafzimmer -2.OG -Decke _MaP-8_25-10-20.jpg | Schlafzimmer -2.OG -Decke _MaP-8_detail_25-10-20.jpg |  | - |  | Asbest | Asbest: Nicht eingestuft
MaP-9 | Einzelprobe | VM-11 | (elastische) Wandbeläge | Wand |  | Dusche | 1. OG | Wand |  |  | 20.10.2025 - 13:55 |  |  |  | Dusche-1. OG -Wand _MaP-9_25-10-20.jpg | Dusche-1. OG -Wand _MaP-9_detail_25-10-20.jpg |  | - |  | Asbest | Asbest: Nicht eingestuft
MaP-10 | Einzelprobe | VM-12 | Putz | Wand |  | Treppenhaus / Gang | 1. OG - EG | Wand |  |  | 20.10.2025 - 13:57 |  |  |  | Treppenhaus - Gang -1. OG -...-Wand _MaP-10_25-10-20.jpg | Treppenhaus - Gang -1. OG -...-Wand _MaP-10_detail_25-10-20.jpg |  | - |  | Asbest | Asbest: Nicht eingestuft
MaP-11 | Einzelprobe | VM-13 | Putz | Decke |  | Treppenhaus / Gang | 1. OG - EG | Decke |  |  | 20.10.2025 - 13:58 |  |  |  | Treppenhaus - Gang -1. OG -...-Decke _MaP-11_25-10-20.jpg | Treppenhaus - Gang -1. OG -...-Decke _MaP-11_detail_25-10-20.jpg |  | - |  | Asbest | Asbest: Nicht eingestuft
MaP-12 | Einzelprobe | VM-14 | (elastische) Wandbeläge | Wand |  | Küche | 1. OG | Wand |  |  | 20.10.2025 - 13:59 |  |  |  | Küche -1. OG -Wand _MaP-12_25-10-20.jpg | Küche -1. OG -Wand _MaP-12_detail_25-10-20.jpg |  | - |  | Asbest | Asbest: Nicht eingestuft
MaP-13 | Einzelprobe | VM-16 | (elastische) Bodenbeläge | Boden |  | Küche | 1. OG | Boden |  |  | 20.10.2025 - 14:04 |  |  |  | Küche -1. OG -Boden _MaP-13_25-10-20.jpg | Küche -1. OG -Boden _MaP-13_detail_25-10-20.jpg |  | - |  | Asbest | Asbest: Nicht eingestuft
MaP-14 | Einzelprobe | VM-18 | Plattenkleber | Wand |  | Küche - WC | 1. OG | Wand |  |  | 20.10.2025 - 14:10 |  |  |  | Küche - WC -1. OG -Wand _MaP-14_25-10-20.jpg | Küche - WC -1. OG -Wand _MaP-14_detail_25-10-20.jpg |  | - |  | Asbest | Asbest: Nicht eingestuft
MaP-15 | Einzelprobe | VM-19 | Faserzement | Decke |  | Küche | 1. OG | Decke |  |  | 20.10.2025 - 14:11 |  |  |  | Küche -1. OG -Decke _MaP-15_25-10-20.jpg | Küche -1. OG -Decke _MaP-15_detail_25-10-20.jpg |  | - |  | Asbest | Asbest: Nicht eingestuft
MaP-16 | Einzelprobe | VM-20 | (elastische) Bodenbeläge | Boden |  | WC / Gang | 1. OG | Boden |  |  | 20.10.2025 - 14:13 |  |  |  | WC - Gang -1. OG -Boden _MaP-16_25-10-20.jpg | WC - Gang -1. OG -Boden _MaP-16_detail_25-10-20.jpg |  | - |  | Asbest | Asbest: Nicht eingestuft
MaP-17 | Einzelprobe | VM-22 | (elastische) Bodenbeläge | Boden |  | Gang | EG | Boden |  |  | 20.10.2025 - 14:19 |  |  |  | Gang -EG -Boden _MaP-17_25-10-20.jpg | Gang -EG -Boden _MaP-17_detail_25-10-20.jpg |  | - |  | Asbest | Asbest: Nicht eingestuft
MaP-18 | Einzelprobe | VM-23 | Putz | Wand |  | Gang | EG | Wand |  |  | 20.10.2025 - 14:21 |  |  |  | Gang -EG -Wand _MaP-18_25-10-20.jpg | Gang -EG -Wand _MaP-18_detail_25-10-20.jpg |  | - |  | Asbest | Asbest: Nicht eingestuft
MaP-19 | Einzelprobe | VM-25 | (elastische) Bodenbeläge | Boden |  | Gang / Büro / Treppenhaus / Saloon | EG- UG | Boden |  |  | 20.10.2025 - 14:25 |  |  |  | Gang - Büro - Tre...-EG- UG -Boden _MaP-19_25-10-20.jpg | Gang - Büro - Tre...-EG- UG -Boden _MaP-19_detail_25-10-20.jpg |  | - |  | Asbest | Asbest: Nicht eingestuft
MaP-20 | Einzelprobe | VM-26 | Putz | Wand |  | Büro | EG | Wand |  |  | 20.10.2025 - 14:26 |  |  |  | Büro -EG -Wand _MaP-20_25-10-20.jpg | Büro -EG -Wand _MaP-20_detail_25-10-20.jpg |  | - |  | Asbest | Asbest: Nicht eingestuft
MaP-21 | Einzelprobe | VM-27 | Putz | Wand |  | Gang | EG | Wand |  |  | 20.10.2025 - 14:28 |  |  |  | Gang -EG -Wand _MaP-21_25-10-20.jpg | Gang -EG -Wand _MaP-21_detail_25-10-20.jpg |  | - |  | Asbest | Asbest: Nicht eingestuft
MaP-23 | Einzelprobe | VM-28 | Plattenkleber | Boden |  | Gang | UG | Boden |  |  | 20.10.2025 - 14:35 |  |  |  | Gang -UG -Boden _MaP-23_25-10-20.jpg | Gang -UG -Boden _MaP-23_detail_25-10-20.jpg |  | - |  | Asbest | Asbest: Nicht eingestuft
MaP-22 | Einzelprobe | VM-29 | Putz | Wand |  | Saloon | UG | Wand |  |  | 20.10.2025 - 14:38 |  |  |  | Saloon -UG -Wand _MaP-22_25-10-20.jpg | Saloon -UG -Wand _MaP-22_detail_25-10-20.jpg |  | - |  | Asbest | Asbest: Nicht eingestuft
MaP-24 | Einzelprobe | VM-30 | technisches Textil | Ummantelung Rohre |  | Treppenhaus / Gang / Heizraum | 1. UG | Bandagen |  |  | 20.10.2025 - 14:44 |  |  |  | Treppenhaus - Gan...-1. UG -Bandagen _MaP-24_25-10-20.jpg | Treppenhaus - Gan...-1. UG -Bandagen _MaP-24_detail_25-10-20.jpg |  | - |  | Asbest | Asbest: Nicht eingestuft
MaP-25 | Einzelprobe | VM-32 | Putz | Wand |  | Treppenhaus / Gang / Heizraum | 1. UG | Wand |  |  | 20.10.2025 - 14:47 |  |  |  | Treppenhaus - Gan...-1. UG -Wand _MaP-25_25-10-20.jpg | Treppenhaus - Gan...-1. UG -Wand _MaP-25_detail_25-10-20.jpg |  | - |  | Asbest | Asbest: Nicht eingestuft
MaP-26 | Einzelprobe | VM-33 | Putz | Wand |  | Heizraum | 1.UG | Wand |  |  | 20.10.2025 - 14:49 |  |  |  | Heizraum -1.UG -Wand _MaP-26_25-10-20.jpg | Heizraum -1.UG -Wand _MaP-26_detail_25-10-20.jpg |  | - |  | Asbest | Asbest: Nicht eingestuft
MaP-27 | Einzelprobe | VM-34 | Faserzement | Türblatt |  | Heizraum | 1.UG | Türblatt |  |  | 20.10.2025 - 14:50 |  |  |  | Heizraum -1.UG -Türblatt _MaP-27_25-10-20.jpg | Heizraum -1.UG -Türblatt _MaP-27_detail_25-10-20.jpg |  | - |  | Asbest | Asbest: Nicht eingestuft
MaP-28 | Einzelprobe | VM-36 | Putz | Wand |  | Fassade vorne | EG- DG | Wand |  |  | 20.10.2025 - 14:56 |  |  |  | Fassade vorne -EG- DG -Wand _MaP-28_25-10-20.jpg | Fassade vorne -EG- DG -Wand _MaP-28_detail_25-10-20.jpg |  | - |  | Asbest | Asbest: Nicht eingestuft
MaP-29 | Einzelprobe | VM-37 | Putz | Wand |  | Fassade hinten | EG - DG | Wand |  |  | 20.10.2025 - 15:01 |  |  |  | Fassade hinten -EG - DG -Wand _MaP-29_25-10-20.jpg | Fassade hinten -EG - DG -Wand _MaP-29_detail_25-10-20.jpg |  | - |  | Asbest | Asbest: Nicht eingestuft
VB-1 | Visueller Befund | VM-7 | Faserzement | Fallrohr |  | Gesamtes Haus | DG- UG | Fallrohr |  |  | 20.10.2025 - 13:44 |  |  |  | Gesamtes Haus -DG- UG -Fallrohr _VB-1_25-10-20.jpg | Gesamtes Haus -DG- UG -Fallrohr _VB-1_detail_25-10-20.jpg |  | - |  | Asbest | Asbest: Widerlegt
VB-2 | Visueller Befund | VM-8 | LAP | Elektrotableau |  | Gang | 2. OG | Elektrotableau |  |  | 20.10.2025 - 13:45 |  |  |  | Gang -2. OG -Elektro..._VB-2_25-10-20.jpg | Gang -2. OG -Elektro..._VB-2_detail_25-10-20.jpg | 1 | m² |  | Asbest | Asbest: Bestätigt
VB-3 | Visueller Befund | VM-15 | Plattenkleber | Wand / Decke Boden |  | Dusche | 1. OG | Wand / Boden / Decke |  |  | 20.10.2025 - 14:00 |  |  |  | Dusche-1. OG -Wand - ..._VB-3_25-10-20.jpg | Dusche-1. OG -Wand - ..._VB-3_detail_25-10-20.jpg |  | - |  | Asbest | Asbest: Widerlegt
VB-4 | Visueller Befund | VM-17 | LAP | Beleuchtung |  | Grsamtes Haus | UG- DG | Beleuchtung |  |  | 20.10.2025 - 14:09 |  |  |  | Grsamtes Haus -UG- DG -Beleuch..._VB-4_25-10-20.jpg | Grsamtes Haus -UG- DG -Beleuch..._VB-4_detail_25-10-20.jpg | 1 | m² |  | Asbest | Asbest: Bestätigt
VB-5 | Visueller Befund | VM-21 | LAP | Elektrotableau |  | Treppenhaus | EG | Elektrotableau |  |  | 20.10.2025 - 14:17 |  |  |  | Treppenhaus -EG -Elektro..._VB-5_25-10-20.jpg | Treppenhaus -EG -Elektro..._VB-5_detail_25-10-20.jpg | 2 | m² |  | Asbest | Asbest: Bestätigt
VB-6 | Visueller Befund | VM-24 | LAP | Elektrotableau |  | Gang | EG | Elektrotableau |  |  | 20.10.2025 - 14:22 |  |  |  | Gang -EG -Elektro..._VB-6_25-10-20.jpg | Gang -EG -Elektro..._VB-6_detail_25-10-20.jpg | 1 | Stück |  | Asbest | Asbest: Bestätigt
VB-7 | Visueller Befund | VM-31 | LAP | Elektrotableau |  | Treppenhaus / Gang | 1. UG | Elektrotableau |  |  | 20.10.2025 - 14:46 |  |  |  | Treppenhaus - Gang -1. UG -Elektro..._VB-7_25-10-20.jpg | Treppenhaus - Gang -1. UG -Elektro..._VB-7_detail_25-10-20.jpg | 1 | m² |  | Asbest | Asbest: Bestätigt
VB-8 | Visueller Befund | VM-35 | LAP | Ummantelung Heizrohr |  | Heizraum | 1.UG | Rohreinführung |  |  | 20.10.2025 - 14:50 |  |  |  | Heizraum -1.UG -Rohrein..._VB-8_25-10-20.jpg | Heizraum -1.UG -Rohrein..._VB-8_detail_25-10-20.jpg | 1 | Stück |  | Asbest | Asbest: Bestätigt