## Report
Bezeichnung Befund | Art | Verdachtsmoment | Material | Zugehöriges Bauteil | Farbe | Gebäude/Bereich | Stockwerk/Ebene | Raum/Teilbereich | Bemerkung Probe/Befund | Bemerkung Verdachtsmoment | Erfassungszeitpunkt | Probenehmer | Überblick | Detail | Dateiname Überblick | Dateiname Detail | Menge | Einheit | Mischprobe | Verdacht | Einstufung | Angenommene Trefferwahrscheinlichkeit | Einheit | Aussagesicherheit | Einheit | Risikomenge | Einheit | Begründung | Ergebnis Analytik | Bewertung | Aufgabe | Referenzkarte | X-Koordinate | Y-Koordinate
MaP-1 | Einzelprobe | VM-2 | Putz | Wand |  | Schlafzimmer | DG | Wand |  |  | 21.10.2025 - 12:11 |  |  |  | Schlafzimmer-DG -Wand _MaP-1_25-10-21.jpg | Schlafzimmer-DG -Wand _MaP-1_detail_25-10-21.jpg |  | - |  | Asbest | Asbest: Nicht eingestuft
MaP-2 | Einzelprobe | VM-4 | Putz | Wand |  | Gesammtes Haus | DG - UG | Kamin |  |  | 21.10.2025 - 12:13 |  |  |  | Gesammtes Haus -DG - UG -Kamin _MaP-2_25-10-21.jpg | Gesammtes Haus -DG - UG -Kamin _MaP-2_detail_25-10-21.jpg |  | - |  | Asbest | Asbest: Nicht eingestuft
MaP-3 | Einzelprobe | VM-6 | Klebstoffe | Boden |  | Gesamtes DG | DG | Boden |  |  | 21.10.2025 - 12:16 |  |  |  | Gesamtes DG-DG-Boden _MaP-3_25-10-21.jpg | Gesamtes DG-DG-Boden _MaP-3_detail_25-10-21.jpg |  | - |  | Asbest | Asbest: Nicht eingestuft
MaP-4 | Einzelprobe | VM-7 | Fensterkitt | Fensterflügel |  | Gesammtes Haus | DG - UG | Fensterflügel |  |  | 21.10.2025 - 12:18 |  |  |  | Gesammtes Haus -DG - UG -Fenster..._MaP-4_25-10-21.jpg | Gesammtes Haus -DG - UG -Fenster..._MaP-4_detail_25-10-21.jpg |  | - |  | Asbest | Asbest: Nicht eingestuft
MaP-5 | Einzelprobe | VM-8 | Putz | Wand |  | Schlafzimmer | OG | Wand |  |  | 21.10.2025 - 12:24 |  |  |  | Schlafzimmer-OG -Wand _MaP-5_25-10-21.jpg | Schlafzimmer-OG -Wand _MaP-5_detail_25-10-21.jpg |  | - |  | Asbest | Asbest: Nicht eingestuft
MaP-6 | Einzelprobe | VM-10 | (elastische) Bodenbeläge | Boden |  | WC | OG | Boden |  |  | 21.10.2025 - 12:27 |  |  |  | WC -OG -Boden _MaP-6_25-10-21.jpg | WC -OG -Boden _MaP-6_detail_25-10-21.jpg |  | - |  | Asbest | Asbest: Nicht eingestuft
MaP-7 | Einzelprobe | VM-11 | Putz | Wand |  | Bad | OG | Wand |  |  | 21.10.2025 - 12:34 |  |  |  | Bad -OG -Wand _MaP-7_25-10-21.jpg | Bad -OG -Wand _MaP-7_detail_25-10-21.jpg |  | - |  | Asbest | Asbest: Nicht eingestuft
MaP-8 | Einzelprobe | VM-12 | Putz | Decke |  | Bad | OG | Decke |  |  | 21.10.2025 - 12:35 |  |  |  | Bad -OG -Decke _MaP-8_25-10-21.jpg | Bad -OG -Decke _MaP-8_detail_25-10-21.jpg |  | - |  | Asbest | Asbest: Nicht eingestuft
MaP-9 | Einzelprobe | VM-13 | Plattenkleber | Wand |  | Bad | OG | Wand |  |  | 21.10.2025 - 12:36 |  |  |  | Bad -OG -Wand _MaP-9_25-10-21.jpg | Bad -OG -Wand _MaP-9_detail_25-10-21.jpg |  | - |  | Asbest | Asbest: Nicht eingestuft
MaP-10 | Einzelprobe | VM-15 | Plattenkleber | Wand |  | Küche | OG | Wand |  |  | 21.10.2025 - 12:44 |  |  |  | Küche -OG -Wand _MaP-10_25-10-21.jpg | Küche -OG -Wand _MaP-10_detail_25-10-21.jpg |  | - |  | Asbest | Asbest: Nicht eingestuft
MaP-11 | Einzelprobe | VM-16 | Putz | Wand |  | Küche | OG | Wand |  |  | 21.10.2025 - 12:45 |  |  |  | Küche -OG -Wand _MaP-11_25-10-21.jpg | Küche -OG -Wand _MaP-11_detail_25-10-21.jpg |  | - |  | Asbest | Asbest: Nicht eingestuft
MaP-12 | Einzelprobe | VM-17 | Putz | Decke |  | Küche | OG | Decke |  |  | 21.10.2025 - 12:45 |  |  |  | Küche -OG -Decke_MaP-12_25-10-21.jpg | Küche -OG -Decke_MaP-12_detail_25-10-21.jpg |  | - |  | Asbest | Asbest: Nicht eingestuft
MaP-13 | Einzelprobe | VM-20 | Putz | Wand |  | Wohnzimmer | OG | Wand |  |  | 21.10.2025 - 12:48 |  |  |  | Wohnzimmer -OG -Wand _MaP-13_25-10-21.jpg | Wohnzimmer -OG -Wand _MaP-13_detail_25-10-21.jpg |  | - |  | Asbest | Asbest: Nicht eingestuft
MaP-14 | Einzelprobe | VM-23 | Putz | Wand |  | Wekstatt | EG | Wand |  |  | 21.10.2025 - 13:11 |  |  |  | Wekstatt -EG -Wand _MaP-14_25-10-21.jpg | Wekstatt -EG -Wand _MaP-14_detail_25-10-21.jpg |  | - |  | Asbest | Asbest: Nicht eingestuft
MaP-15 | Einzelprobe | VM-25 | Putz | Wand |  | Küche | EG | Wand |  |  | 21.10.2025 - 13:15 |  |  |  | Küche -EG -Wand _MaP-15_25-10-21.jpg | Küche -EG -Wand _MaP-15_detail_25-10-21.jpg |  | - |  | Asbest | Asbest: Nicht eingestuft
MaP-16 | Einzelprobe | VM-26 | Putz | Decke |  | Küche | EG | Decke |  |  | 21.10.2025 - 13:16 |  |  |  | Küche -EG -Decke _MaP-16_25-10-21.jpg | Küche -EG -Decke _MaP-16_detail_25-10-21.jpg |  | - |  | Asbest | Asbest: Nicht eingestuft
MaP-17 | Einzelprobe | VM-28 | Putz | Wand |  | Keller | UG | Wand |  |  | 21.10.2025 - 13:28 |  |  |  | Keller -UG -Wand _MaP-17_25-10-21.jpg | Keller -UG -Wand _MaP-17_detail_25-10-21.jpg |  | - |  | Asbest | Asbest: Nicht eingestuft
MaP-18 | Einzelprobe | VM-30 | Putz | Wand |  | Waschküche | UG | Wand |  |  | 21.10.2025 - 13:31 |  |  |  | Waschküche -UG -Wand _MaP-18_25-10-21.jpg | Waschküche -UG -Wand _MaP-18_detail_25-10-21.jpg |  | - |  | Asbest | Asbest: Nicht eingestuft
MaP-19 | Einzelprobe | VM-31 | Putz | Decke |  | Waschküche | UG | Decke |  |  | 21.10.2025 - 13:32 |  |  |  | Waschküche -UG -Decke_MaP-19_25-10-21.jpg | Waschküche -UG -Decke_MaP-19_detail_25-10-21.jpg |  | - |  | Asbest | Asbest: Nicht eingestuft
MaP-20 | Einzelprobe | VM-32 | Faserzement | Fassade |  | Fassade | EG- DG | Wand |  |  | 21.10.2025 - 13:43 |  |  |  | Fassade -EG- DG-Wand _MaP-20_25-10-21.jpg | Fassade -EG- DG-Wand _MaP-20_detail_25-10-21.jpg |  | - |  | Asbest | Asbest: Nicht eingestuft
MaP-21 | Einzelprobe | VM-33 | Faserzement | Fassade |  | Fassade | EG- DG | Wand |  |  | 21.10.2025 - 13:45 |  |  |  | Fassade -EG- DG-Wand _MaP-21_25-10-21.jpg | Fassade -EG- DG-Wand _MaP-21_detail_25-10-21.jpg |  | - |  | Asbest | Asbest: Nicht eingestuft
MaP-22 | Einzelprobe | VM-34 | Faserzement | Fassade |  | Fassade | EG- DG | Wand |  |  | 21.10.2025 - 13:45 |  |  |  | Fassade -EG- DG-Wand _MaP-22_25-10-21.jpg | Fassade -EG- DG-Wand _MaP-22_detail_25-10-21.jpg |  | - |  | Asbest | Asbest: Nicht eingestuft
VB-1 | Visueller Befund | VM-1 | Faserzement | Unterdach |  | Estrich | DG | Unterdach |  |  | 21.10.2025 - 12:09 |  |  |  | Estrich -DG -Unterdach _VB-1_25-10-21.jpg | Estrich -DG -Unterdach _VB-1_detail_25-10-21.jpg |  | - |  | Asbest | Asbest: Widerlegt
VB-2 | Visueller Befund | VM-3 | LAP | Elektrotableau |  | Wohnzimmer | DG | Elektrotableau |  |  | 21.10.2025 - 12:12 |  |  |  | Wohnzimmer -DG -Elektro..._VB-2_25-10-21.jpg | Wohnzimmer -DG -Elektro..._VB-2_detail_25-10-21.jpg | 2 | m² |  | Asbest | Asbest: Bestätigt
VB-3 | Visueller Befund | VM-5 | LAP |  |  | Wohnzimmer | DG | Gasofen |  |  | 21.10.2025 - 12:13 |  |  |  | Wohnzimmer -DG -Gasofen _VB-3_25-10-21.jpg | Wohnzimmer -DG -Gasofen _VB-3_detail_25-10-21.jpg | 1 | Stück |  | Asbest | Asbest: Bestätigt
VB-4 | Visueller Befund | VM-9 | Faserzement | Fallrohr |  | Gesamtes Haus | DG- UG | Fallrohr |  |  | 21.10.2025 - 12:25 |  |  |  | Gesamtes Haus -DG- UG -Fallrohr _VB-4_25-10-21.jpg | Gesamtes Haus -DG- UG -Fallrohr _VB-4_detail_25-10-21.jpg | 3 | m |  | Asbest | Asbest: Bestätigt | 80 | % | -2.220446e-14 | % | 2.4 | m
VB-5 | Visueller Befund | VM-14 | LAP | Elektrotableau |  | Gang | OG | Wand |  |  | 21.10.2025 - 12:39 |  |  |  | Gang -OG -Wand _VB-5_25-10-21.jpg | Gang -OG -Wand _VB-5_detail_25-10-21.jpg | 1 | Stück |  | Asbest | Asbest: Bestätigt
VB-6 | Visueller Befund | VM-18 | Asbestschnüre | Kachelofen |  | Küche | OG | Kachelofen |  |  | 21.10.2025 - 12:46 |  |  |  | Küche -OG -Kachelo..._VB-6_25-10-21.jpg | Küche -OG -Kachelo..._VB-6_detail_25-10-21.jpg |  | - |  | Asbest | Asbest: Nicht eingestuft
VB-7 | Visueller Befund | VM-19 | LAP | Gasofen |  | Wohnzimmer | OG | Gasofen |  |  | 21.10.2025 - 12:47 |  |  |  | Wohnzimmer -OG -Gasofen _VB-7_25-10-21.jpg | Wohnzimmer -OG -Gasofen _VB-7_detail_25-10-21.jpg | 1 | Stück |  | Asbest | Asbest: Bestätigt
VB-8 | Visueller Befund | VM-21 |  |  |  | Wekstatt | EG | Faserzement |  |  | 21.10.2025 - 13:07 |  |  |  | Wekstatt -EG -Faserze..._VB-8_25-10-21.jpg | Wekstatt -EG -Faserze..._VB-8_detail_25-10-21.jpg | 1 | m² |  | Asbest | Asbest: Bestätigt
VB-9 | Visueller Befund | VM-22 | LAP | Gasofen |  | Wekstatt | EG | Gasofen |  |  | 21.10.2025 - 13:08 |  |  |  | Wekstatt -EG -Gasofen _VB-9_25-10-21.jpg | Wekstatt -EG -Gasofen _VB-9_detail_25-10-21.jpg | 1 | Stück |  | Asbest | Asbest: Bestätigt
VB-10 | Visueller Befund | VM-24 | LAP | Beleuchtung |  | Wekstatt | EG | Beleuchtung |  |  | 21.10.2025 - 13:11 |  |  |  | Wekstatt -EG -Beleuch..._VB-10_25-10-21.jpg | Wekstatt -EG -Beleuch..._VB-10_detail_25-10-21.jpg | 1 | Stück |  | Asbest | Asbest: Bestätigt
VB-11 | Visueller Befund | VM-27 | Faserzement | Wand |  | Scheune | EG | Wand |  |  | 21.10.2025 - 13:22 |  |  |  | Scheune -EG -Wand _VB-11_25-10-21.jpg | Scheune -EG -Wand _VB-11_detail_25-10-21.jpg | 2 | m² |  | Asbest | Asbest: Bestätigt | 80 | % | -2.220446e-14 | % | 1.6 | m²
VB-12 | Visueller Befund | VM-29 | Faserzement | Türblatt |  | Waschküche | UG | Türblätter |  |  | 21.10.2025 - 13:29 |  |  |  | Waschküche -UG -Türblät..._VB-12_25-10-21.jpg | Waschküche -UG -Türblät..._VB-12_detail_25-10-21.jpg | 4 | m² |  | Asbest | Asbest: Bestätigt | 80 | % | -2.220446e-14 | % | 3.2 | m²