## Report
Bezeichnung Befund | Art | Verdachtsmoment | Material | Zugehöriges Bauteil | Farbe | Gebäude/Bereich | Stockwerk/Ebene | Raum/Teilbereich | Bemerkung Probe/Befund | Bemerkung Verdachtsmoment | Erfassungszeitpunkt | Probenehmer | Überblick | Detail | Dateiname Überblick | Dateiname Detail | Menge | Einheit | Mischprobe | Verdacht | Einstufung | Angenommene Trefferwahrscheinlichkeit | Einheit | Aussagesicherheit | Einheit | Risikomenge | Einheit | Begründung | Ergebnis Analytik | Bewertung | Aufgabe | Referenzkarte | X-Koordinate | Y-Koordinate
MaP-1 | Einzelprobe | VM-1 | Plattenkleber | Wand |  | Küche | EG | Wand |  |  | 04.9.2025 - 13:35 |  |  |  | Küche -EG -Wand _MaP-1_25-09-04.jpg | Küche -EG -Wand _MaP-1_detail_25-09-04.jpg | 4 | m² |  | Asbest | Asbest: Bestätigt
MaP-2 | Einzelprobe | VM-2 | Plattenkleber | Boden |  | Bad | EG | Boden |  |  | 04.9.2025 - 13:36 |  |  |  | Bad -EG -Boden _MaP-2_25-09-04.jpg | Bad -EG -Boden _MaP-2_detail_25-09-04.jpg |  | - |  | Asbest | Asbest: Widerlegt
MaP-3 | Einzelprobe | VM-3 | Plattenkleber | Wand |  | Bad | EG | Wand |  |  | 04.9.2025 - 13:37 |  |  |  | Bad -EG -Wand _MaP-3_25-09-04.jpg | Bad -EG -Wand _MaP-3_detail_25-09-04.jpg | 8 | m² |  | Asbest | Asbest: Bestätigt
MaP-4 | Einzelprobe | VM-4 | Putz | Wand |  | Bad | EG | Wand |  |  | 04.9.2025 - 13:38 |  |  |  | Bad -EG -Wand _MaP-4_25-09-04.jpg | Bad -EG -Wand _MaP-4_detail_25-09-04.jpg |  | - |  | Asbest | Asbest: Widerlegt
MaP-5 | Einzelprobe | VM-5 | Putz | Decke |  | Bad | EG | Decke |  |  | 04.9.2025 - 13:39 |  |  |  | Bad -EG -Decke _MaP-5_25-09-04.jpg | Bad -EG -Decke _MaP-5_detail_25-09-04.jpg |  | - |  | Asbest | Asbest: Widerlegt
MaP-6 | Einzelprobe | VM-6 | Putz | Wand |  | Schlafzimmer | OG | Wand |  |  | 04.9.2025 - 13:44 |  |  |  | Schlafzimmer -OG -Wand _MaP-6_25-09-04.jpg | Schlafzimmer -OG -Wand _MaP-6_detail_25-09-04.jpg |  | - |  | Asbest | Asbest: Widerlegt
MaP-7 | Einzelprobe | VM-7 | Putz | Wand |  | Gang | OG | Kamin |  |  | 04.9.2025 - 13:44 |  |  |  | Gang -OG -Kamin _MaP-7_25-09-04.jpg | Gang -OG -Kamin _MaP-7_detail_25-09-04.jpg |  | - |  | Asbest | Asbest: Widerlegt
MaP-8 | Einzelprobe |  |  |  |  | Küche | EG | Wand |  |  | 16.10.2025 - 08:32 |  |  |  | Küche -EG -Wand _MaP-8_25-10-16.jpg | Küche -EG -Wand _MaP-8_detail_25-10-16.jpg |  | -
MaP-9 | Einzelprobe |  |  |  |  | Küche | EG | Wand |  |  | 16.10.2025 - 08:44 |  |  |  | Küche -EG -Wand _MaP-9_25-10-16.jpg | Küche -EG -Wand _MaP-9_detail_25-10-16.jpg |  | -
MaP-10 | Einzelprobe |  |  |  |  | Küche | EG | Boden |  |  | 16.10.2025 - 08:53 |  |  |  | Küche -EG -Boden _MaP-10_25-10-16.jpg | Küche -EG -Boden _MaP-10_detail_25-10-16.jpg |  | -
MaP-11 | Einzelprobe |  |  |  |  | Räucherofen | Estrich | Wand |  |  | 16.10.2025 - 09:06 |  |  |  | Räucherofen -Estrich -Wand _MaP-11_25-10-16.jpg | Räucherofen -Estrich -Wand _MaP-11_detail_25-10-16.jpg |  | -