## Report
Bezeichnung Befund | Art | Verdachtsmoment | Material | Zugehöriges Bauteil | Farbe | Gebäude/Bereich | Stockwerk/Ebene | Raum/Teilbereich | Bemerkung Probe/Befund | Bemerkung Verdachtsmoment | Erfassungszeitpunkt | Probenehmer | Überblick | Detail | Dateiname Überblick | Dateiname Detail | Menge | Einheit | Mischprobe | Verdacht | Einstufung | Angenommene Trefferwahrscheinlichkeit | Einheit | Aussagesicherheit | Einheit | Risikomenge | Einheit | Begründung | Ergebnis Analytik | Bewertung | Aufgabe | Referenzkarte | X-Koordinate | Y-Koordinate
MaP-1 | Einzelprobe | VM-1 | Putz | Wand |  | Treppenhaus / Gang | 2. OG - DG | Wand |  |  | 16.10.2025 - 11:00 |  |  |  | Treppenhaus - Gang -2. OG -...-Wand_MaP-1_25-10-16.jpg | Treppenhaus - Gang -2. OG -...-Wand_MaP-1_detail_25-10-16.jpg |  | - |  | Asbest | Asbest: Widerlegt | [10 empty] | DG | 777.6358 | 1880.319
MaP-2 | Einzelprobe | VM-2 | Plattenkleber | Wand |  | Dusche / Waschküche | DG | Wand |  |  | 16.10.2025 - 11:01 |  |  |  | Dusche - Waschküche -DG -Wand _MaP-2_25-10-16.jpg | Dusche - Waschküche -DG -Wand _MaP-2_detail_25-10-16.jpg |  | - |  | Asbest | Asbest: Widerlegt | [10 empty] | DG | 1084.608 | 1494.528
MaP-3 | Einzelprobe | VM-3 | Plattenkleber | Boden |  | Dusche / Waschküche | DG | Boden |  |  | 16.10.2025 - 11:01 |  |  |  | Dusche - Waschküche -DG -Boden _MaP-3_25-10-16.jpg | Dusche - Waschküche -DG -Boden _MaP-3_detail_25-10-16.jpg |  | - |  | Asbest | Asbest: Widerlegt | [10 empty] | DG | 611.484 | 1664.2019
MaP-4 | Einzelprobe | VM-4 | Putz | Wand |  | Dusche / Waschküche | DG | Wand |  |  | 16.10.2025 - 11:02 |  |  |  | Dusche - Waschküche -DG -Wand _MaP-4_25-10-16.jpg | Dusche - Waschküche -DG -Wand _MaP-4_detail_25-10-16.jpg |  | - |  | Asbest | Asbest: Widerlegt | [10 empty] | DG | 883.008 | 1825.152
MaP-5 | Einzelprobe | VM-6 | Plattenkleber | Wand |  | Badezimmer | 2. OG | Wand |  |  | 16.10.2025 - 11:17 |  |  |  | Badezimmer -2. OG -Wand _MaP-5_25-10-16.jpg | Badezimmer -2. OG -Wand _MaP-5_detail_25-10-16.jpg |  | - |  | Asbest | Asbest: Widerlegt | [10 empty] | 2. OG | 1667.9298 | 3103.462
MaP-6 | Einzelprobe | VM-7 | Plattenkleber | Boden |  | Badezimmer | 2. OG | Boden |  |  | 16.10.2025 - 11:18 |  |  |  | Badezimmer -2. OG -Boden _MaP-6_25-10-16.jpg | Badezimmer -2. OG -Boden _MaP-6_detail_25-10-16.jpg |  | - |  | Asbest | Asbest: Widerlegt | [10 empty] | 2. OG | 1604.0449 | 3125.564
MaP-7 | Einzelprobe | VM-8 | Putz | Decke |  | Badezimmer | 2. OG | Decke |  |  | 16.10.2025 - 11:18 |  |  |  | Badezimmer -2. OG -Decke _MaP-7_25-10-16.jpg | Badezimmer -2. OG -Decke _MaP-7_detail_25-10-16.jpg |  | - |  | Asbest | Asbest: Widerlegt | [10 empty] | 2. OG | 1380.6455 | 3014.7796
MaP-8 | Einzelprobe | VM-9 | Plattenkleber | Wand |  | Dusche | 2. OG | Wand |  |  | 16.10.2025 - 11:26 |  |  |  | Dusche -2. OG -Wand _MaP-8_25-10-16.jpg | Dusche -2. OG -Wand _MaP-8_detail_25-10-16.jpg |  | - |  | Asbest | Asbest: Widerlegt | [10 empty] | 2. OG | 1754.7896 | 2282.427
MaP-9 | Einzelprobe | VM-10 | Plattenkleber | Boden |  | Dusche | 2. OG | Boden |  |  | 16.10.2025 - 11:26 |  |  |  | Dusche -2. OG -Boden _MaP-9_25-10-16.jpg | Dusche -2. OG -Boden _MaP-9_detail_25-10-16.jpg |  | - |  | Asbest | Asbest: Widerlegt | [10 empty] | 2. OG | 1653.7431 | 2120.6515
MaP-10 | Einzelprobe | VM-12 | Putz | Decke |  | Dusche | 2. OG | Decke |  |  | 16.10.2025 - 11:27 |  |  |  | Dusche -2. OG -Decke _MaP-10_25-10-16.jpg | Dusche -2. OG -Decke _MaP-10_detail_25-10-16.jpg |  | - |  | Asbest | Asbest: Widerlegt | [10 empty] | 2. OG | 1613.0508 | 2310.2208
MaP-11 | Einzelprobe | VM-13 | Putz | Decke |  | Treppenhaus / Gang | 2. OG - 1. OG | Decke |  |  | 16.10.2025 - 11:30 |  |  |  | Treppenhaus - Gang -2. OG -...-Decke _MaP-11_25-10-16.jpg | Treppenhaus - Gang -2. OG -...-Decke _MaP-11_detail_25-10-16.jpg |  | - |  | Asbest | Asbest: Widerlegt | [10 empty] | 2. OG | 1075.4405 | 2069.1364
MaP-12 | Einzelprobe | VM-14 | Putz | Wand |  | Schlafzimmer | 2. OG | Wand |  |  | 16.10.2025 - 11:33 |  |  |  | Schlafzimmer -2. OG -Wand _MaP-12_25-10-16.jpg | Schlafzimmer -2. OG -Wand _MaP-12_detail_25-10-16.jpg |  | - |  | Asbest | Asbest: Widerlegt | [10 empty] | 2. OG | 1229.7492 | 3316.9791
MaP-13 | Einzelprobe | VM-16 | Putz | Decke |  | Schlafzimmer | 2. OG | Decke |  |  | 16.10.2025 - 11:33 |  |  |  | Schlafzimmer -2. OG -Decke _MaP-13_25-10-16.jpg | Schlafzimmer -2. OG -Decke _MaP-13_detail_25-10-16.jpg |  | - |  | Asbest | Asbest: Widerlegt | [10 empty] | 2. OG | 1025.4616 | 3084.811
MaP-14 | Einzelprobe | VM-17 | Putz | Wand |  | Wohnzimmer | 2. OG | Wand |  |  | 16.10.2025 - 11:37 |  |  |  | Wohnzimmer -2. OG -Wand _MaP-14_25-10-16.jpg | Wohnzimmer -2. OG -Wand _MaP-14_detail_25-10-16.jpg |  | - |  | Asbest | Asbest: Widerlegt | [10 empty] | 2. OG | 534.9545 | 908.5108
MaP-15 | Einzelprobe | VM-18 | Plattenkleber | Boden |  | Gesammtes 2. OG | 2. OG | Boden |  |  | 16.10.2025 - 11:43 |  |  |  | Gesammtes 2. OG -2. OG -Boden _MaP-15_25-10-16.jpg | Gesammtes 2. OG -2. OG -Boden _MaP-15_detail_25-10-16.jpg |  | - |  | Asbest | Asbest: Widerlegt | [10 empty] | 2. OG | 926.016 | 1446.144
MaP-16 | Einzelprobe | VM-19 | Putz | Wand |  | Küche | 2. OG | Wand |  |  | 16.10.2025 - 11:51 |  |  |  | Küche -2. OG -Wand _MaP-16_25-10-16.jpg | Küche -2. OG -Wand _MaP-16_detail_25-10-16.jpg |  | - |  | Asbest | Asbest: Widerlegt | [10 empty] | 2. OG | 1650.6572 | 1058.7202
MaP-17 | Einzelprobe | VM-20 | Putz | Decke |  | Küche | 2. OG | Decke |  |  | 16.10.2025 - 11:51 |  |  |  | Küche -2. OG -Decke _MaP-17_25-10-16.jpg | Küche -2. OG -Decke _MaP-17_detail_25-10-16.jpg |  | - |  | Asbest | Asbest: Widerlegt | [10 empty] | 2. OG | 1450.7899 | 756.8493
MaP-18 | Einzelprobe | VM-21 | Putz | Wand |  | Wintergarten | 2. OG | Wand |  |  | 16.10.2025 - 11:52 |  |  |  | Wintergarten -2. OG -Wand _MaP-18_25-10-16.jpg | Wintergarten -2. OG -Wand _MaP-18_detail_25-10-16.jpg |  | - |  | Asbest | Asbest: Widerlegt | [10 empty] | 2. OG | 1864.9663 | 613.121
VB-1 | Visueller Befund | VM-5 | Faserzement | Wand |  | Sauna | DG | Sauna |  |  | 16.10.2025 - 11:03 |  |  |  | Sauna -DG -Sauna _VB-1_25-10-16.jpg | Sauna -DG -Sauna _VB-1_detail_25-10-16.jpg |  | - |  | Asbest | Asbest: Ungeklärt | [10 empty] | DG | 1514.688 | 1653.12
VB-2 | Visueller Befund | VM-11 | Faserzement | Elektrotableau |  | Gang | 2. OG | Elektrotableau |  |  | 16.10.2025 - 11:27 |  |  |  | Gang -2. OG -Elektro..._VB-2_25-10-16.jpg | Gang -2. OG -Elektro..._VB-2_detail_25-10-16.jpg |  | - |  | Asbest | Asbest: Widerlegt | [10 empty] | 2. OG | 1826.815 | 2563.4875
VB-3 | Visueller Befund | VM-15 | Asbestschnüre /LAP | Cheminée |  | Wohnzimmer | 2. OG | Cheminée |  |  | 16.10.2025 - 11:33 |  |  |  | Wohnzimmer -2. OG -Cheminée _VB-3_25-10-16.jpg | Wohnzimmer -2. OG -Cheminée _VB-3_detail_25-10-16.jpg |  | - |  | Asbest | Asbest: Bestätigt | [10 empty] | 2. OG | 1272.3766 | 1190.6647
VB-4 | Visueller Befund | VM-22 | Asbestschnüre / LAP | Cheminée |  | Wintergarten | 2. OG | Cheminée |  |  | 16.10.2025 - 11:53 |  |  |  | Wintergarten -2. OG -Cheminée _VB-4_25-10-16.jpg | Wintergarten -2. OG -Cheminée _VB-4_detail_25-10-16.jpg |  | - |  | Asbest | Asbest: Bestätigt | [10 empty] | 2. OG | 2217.4433 | 988.1677
VB-5 | Visueller Befund | VM-23 | LAP | Nachtspeicherofen |  | Wintergarten | 2. OG | Nachtspeicherofen |  |  | 16.10.2025 - 11:53 |  |  |  | Wintergarten -2. OG -Nachtsp..._VB-5_25-10-16.jpg | Wintergarten -2. OG -Nachtsp..._VB-5_detail_25-10-16.jpg | 2 | Stück |  | Asbest | Asbest: Bestätigt | [10 empty] | 2. OG | 2608.4111 | 1090.4349