## Report
Bezeichnung Befund | Art | Verdachtsmoment | Material | Zugehöriges Bauteil | Farbe | Gebäude/Bereich | Stockwerk/Ebene | Raum/Teilbereich | Bemerkung Probe/Befund | Bemerkung Verdachtsmoment | Erfassungszeitpunkt | Probenehmer | Überblick | Detail | Dateiname Überblick | Dateiname Detail | Menge | Einheit | Mischprobe | Verdacht | Einstufung | Angenommene Trefferwahrscheinlichkeit | Einheit | Aussagesicherheit | Einheit | Risikomenge | Einheit | Begründung | Ergebnis Analytik | Bewertung | Aufgabe | Referenzkarte | X-Koordinate | Y-Koordinate
MaP-1 | Einzelprobe | VM-1 | Plattenkleber | Wand |  | Bad | OG | Wand |  |  | 17.10.2025 - 09:57 |  |  |  | Bad -OG -Wand _MaP-1_25-10-17.jpg | Bad -OG -Wand _MaP-1_detail_25-10-17.jpg |  | - |  | Asbest | Asbest: Widerlegt
MaP-2 | Einzelprobe | VM-2 | Plattenkleber | Wand |  | Bad | OG | Boden |  |  | 17.10.2025 - 09:57 |  |  |  | Bad -OG -Boden _MaP-2_25-10-17.jpg | Bad -OG -Boden _MaP-2_detail_25-10-17.jpg |  | - |  | Asbest | Asbest: Widerlegt
MaP-3 | Einzelprobe | VM-4 | Klebstoffe | Tapete |  | Gesamtes | OG | Wand |  |  | 17.10.2025 - 10:02 |  |  |  | Gesamtes -OG -Wand _MaP-3_25-10-17.jpg | Gesamtes -OG -Wand _MaP-3_detail_25-10-17.jpg |  | - |  | Asbest | Asbest: Widerlegt
MaP-4 | Einzelprobe | VM-5 | Putz | Wand |  | Schlafzimmer | OG | Wand |  |  | 17.10.2025 - 10:05 |  |  |  | Schlafzimmer -OG -Wand _MaP-4_25-10-17.jpg | Schlafzimmer -OG -Wand _MaP-4_detail_25-10-17.jpg |  | - |  | Asbest | Asbest: Widerlegt
MaP-5 | Einzelprobe | VM-6 | Plattenkleber | Boden |  | Treppenhaus / Gang | OG - EG | Boden |  |  | 17.10.2025 - 10:06 |  |  |  | Treppenhaus - Gang -OG - EG -Boden _MaP-5_25-10-17.jpg | Treppenhaus - Gang -OG - EG -Boden _MaP-5_detail_25-10-17.jpg |  | - |  | Asbest | Asbest: Widerlegt
MaP-6 | Einzelprobe | VM-7 | Putz | Wand |  | Treppenhaus / Gang | OG - EG | Wand |  |  | 17.10.2025 - 10:09 |  |  |  | Treppenhaus - Gang -OG - EG -Wand _MaP-6_25-10-17.jpg | Treppenhaus - Gang -OG - EG -Wand _MaP-6_detail_25-10-17.jpg |  | - |  | Asbest | Asbest: Widerlegt
MaP-7 | Einzelprobe | VM-8 | Plattenkleber | Boden |  | Eingang | EG | Boden |  |  | 17.10.2025 - 10:12 |  |  |  | Eingang -EG -Boden _MaP-7_25-10-17.jpg | Eingang -EG -Boden _MaP-7_detail_25-10-17.jpg | 5 | m² |  | Asbest | Asbest: Bestätigt
MaP-8 | Einzelprobe | VM-9 | Putz | Wand |  | Wohnzimmer | EG | Wand |  |  | 17.10.2025 - 10:18 |  |  |  | Wohnzimmer -EG -Wand _MaP-8_25-10-17.jpg | Wohnzimmer -EG -Wand _MaP-8_detail_25-10-17.jpg |  | - |  | Asbest | Asbest: Widerlegt
MaP-9 | Einzelprobe | VM-10 | Putz | Decke |  | Wohnzimmer | EG | Decke |  |  | 17.10.2025 - 10:19 |  |  |  | Wohnzimmer -EG -Decke _MaP-9_25-10-17.jpg | Wohnzimmer -EG -Decke _MaP-9_detail_25-10-17.jpg |  | - |  | Asbest | Asbest: Widerlegt
MaP-10 | Einzelprobe | VM-11 | Plattenkleber | Wand |  | Küche | EG | Wand |  |  | 17.10.2025 - 10:25 |  |  |  | Küche -EG -Wand _MaP-10_25-10-17.jpg | Küche -EG -Wand _MaP-10_detail_25-10-17.jpg |  | - |  | Asbest | Asbest: Widerlegt
MaP-11 | Einzelprobe | VM-12 | Putz | Wand |  | Küche | EG | Wand |  |  | 17.10.2025 - 10:25 |  |  |  | Küche -EG -Wand _MaP-11_25-10-17.jpg | Küche -EG -Wand _MaP-11_detail_25-10-17.jpg |  | - |  | Asbest | Asbest: Widerlegt
MaP-12 | Einzelprobe | VM-13 | Cushio Vinyl | Boden |  | Küche | EG | Boden |  |  | 17.10.2025 - 10:26 |  |  |  | Küche -EG -Boden _MaP-12_25-10-17.jpg | Küche -EG -Boden _MaP-12_detail_25-10-17.jpg |  | - |  | Asbest | Asbest: Widerlegt
MaP-13 | Einzelprobe | VM-14 | (elastische) Bodenbeläge | Boden |  | Küche | EG | Boden |  |  | 17.10.2025 - 10:26 |  |  |  | Küche -EG -Boden _MaP-13_25-10-17.jpg | Küche -EG -Boden _MaP-13_detail_25-10-17.jpg | 6 | m² |  | Asbest | Asbest: Bestätigt | 60 | % | 64.06667 | % | 1.2936 | m²
MaP-14 | Einzelprobe | VM-15 | Plattenkleber | Wand |  | Dusche | EG | Wand |  |  | 17.10.2025 - 10:31 |  |  |  | Dusche-EG -Wand _MaP-14_25-10-17.jpg | Dusche-EG -Wand _MaP-14_detail_25-10-17.jpg |  | - |  | Asbest | Asbest: Widerlegt
MaP-15 | Einzelprobe | VM-16 | Plattenkleber | Boden |  | Dusche | EG | Boden |  |  | 17.10.2025 - 10:32 |  |  |  | Dusche-EG -Boden _MaP-15_25-10-17.jpg | Dusche-EG -Boden _MaP-15_detail_25-10-17.jpg |  | - |  | Asbest | Asbest: Widerlegt
MaP-16 | Einzelprobe | VM-17 | Cushio Vinyl | Boden |  | Reduit | EG | Boden |  |  | 17.10.2025 - 10:34 |  |  |  | Reduit -EG -Boden _MaP-16_25-10-17.jpg | Reduit -EG -Boden _MaP-16_detail_25-10-17.jpg |  | - |  | Asbest | Asbest: Widerlegt
MaP-17 | Einzelprobe | VM-19 | Putz | Wand |  | Gesamtes UG | UG | Wand |  |  | 17.10.2025 - 10:43 |  |  |  | Gesamtes UG -UG -Wand _MaP-17_25-10-17.jpg | Gesamtes UG -UG -Wand _MaP-17_detail_25-10-17.jpg |  | - |  | Asbest | Asbest: Widerlegt
MaP-18 | Einzelprobe | VM-20 | Plattenkleber | Boden / Wand |  | Heizraum | UG | Wand / Boden |  |  | 17.10.2025 - 10:44 |  |  |  | Heizraum -UG -Wand - ..._MaP-18_25-10-17.jpg | Heizraum -UG -Wand - ..._MaP-18_detail_25-10-17.jpg |  | - |  | Asbest | Asbest: Widerlegt
MaP-19 | Einzelprobe | VM-21 | Plattenkleber | Wand |  | Waschküche | UG | Wand |  |  | 17.10.2025 - 10:44 |  |  |  | Waschküche -UG -Wand _MaP-19_25-10-17.jpg | Waschküche -UG -Wand _MaP-19_detail_25-10-17.jpg |  | - |  | Asbest | Asbest: Widerlegt
MaP-20 | Einzelprobe | VM-22 | Putz | Fassade |  | Fassade | EG- DG | Wand |  |  | 17.10.2025 - 10:47 |  |  |  | Fassade -EG- DG -Wand _MaP-20_25-10-17.jpg | Fassade -EG- DG -Wand _MaP-20_detail_25-10-17.jpg |  | - |  | Asbest | Asbest: Widerlegt
VB-1 | Visueller Befund | VM-3 | LAP | Elektrotableau |  | Gang | OG | Elektrotableau |  |  | 17.10.2025 - 09:58 |  |  |  | Gang -OG -Elektro..._VB-1_25-10-17.jpg | Gang -OG -Elektro..._VB-1_detail_25-10-17.jpg | 1 | m² |  | Asbest | Asbest: Bestätigt
VB-2 | Visueller Befund | VM-18 | LAP | Elektrotableau |  | Garage | UG | Elektrotableau |  |  | 17.10.2025 - 10:38 |  |  |  | Garage -UG -Elektro..._VB-2_25-10-17.jpg | Garage -UG -Elektro..._VB-2_detail_25-10-17.jpg | 1 | m² |  | Asbest | Asbest: Bestätigt
VB-3 | Visueller Befund | VM-23 | Faserzement | Dach |  | Gartenhaus | EG | Dach |  |  | 17.10.2025 - 10:48 |  |  |  | Gartenhaus -EG -Dach _VB-3_25-10-17.jpg | Gartenhaus -EG -Dach _VB-3_detail_25-10-17.jpg | 11 | m² |  | Asbest | Asbest: Bestätigt | 80 | % | -2.220446e-14 | % | 8.8 | m²
VB-4 | Visueller Befund | VM-24 | Faserzement | Dach |  | Dach | DG | Dach |  |  | 17.10.2025 - 10:50 |  |  |  | Dach -DG -Dach_VB-4_25-10-17.jpg | Dach -DG -Dach_VB-4_detail_25-10-17.jpg |  | - |  | Asbest | Asbest: Ungeklärt