## Report
Bezeichnung Befund | Art | Verdachtsmoment | Material | Zugehöriges Bauteil | Farbe | Gebäude/Bereich | Stockwerk/Ebene | Raum/Teilbereich | Bemerkung Probe/Befund | Bemerkung Verdachtsmoment | Erfassungszeitpunkt | Probenehmer | Überblick | Detail | Dateiname Überblick | Dateiname Detail | Menge | Einheit | Mischprobe | Verdacht | Einstufung | Angenommene Trefferwahrscheinlichkeit | Einheit | Aussagesicherheit | Einheit | Risikomenge | Einheit | Begründung | Ergebnis Analytik | Bewertung | Aufgabe | Referenzkarte | X-Koordinate | Y-Koordinate
MaP-1 | Einzelprobe | VM-1 | Plattenkleber | Wand |  | Küche | OG | Wand |  |  | 20.10.2025 - 10:11 |  |  |  | Küche -OG -Wand _MaP-1_25-10-20.jpg | Küche -OG -Wand _MaP-1_detail_25-10-20.jpg |  | - |  | Asbest | Asbest: Widerlegt
MaP-2 | Einzelprobe | VM-2 | Putz | Wand |  | Küche | OG | Wand |  |  | 20.10.2025 - 10:11 |  |  |  | Küche -OG -Wand _MaP-2_25-10-20.jpg | Küche -OG -Wand _MaP-2_detail_25-10-20.jpg |  | - |  | Asbest | Asbest: Widerlegt
MaP-3 | Einzelprobe | VM-3 | Putz | Decke |  | Küche | OG | Decke |  |  | 20.10.2025 - 10:12 |  |  |  | Küche -OG -Decke _MaP-3_25-10-20.jpg | Küche -OG -Decke _MaP-3_detail_25-10-20.jpg |  | - |  | Asbest | Asbest: Widerlegt
MaP-4 | Einzelprobe | VM-4 | (elastische) Bodenbeläge | Boden |  | Küche | OG | Boden |  |  | 20.10.2025 - 10:12 |  |  |  | Küche -OG -Boden _MaP-4_25-10-20.jpg | Küche -OG -Boden _MaP-4_detail_25-10-20.jpg | 7 | m² |  | Asbest | Asbest: Bestätigt | 60 | % | 63.76042 | % | 1.522062 | m²
MaP-5 | Einzelprobe | VM-5 | (elastische) Bodenbeläge | Boden |  | Gang | OG | Boden |  |  | 20.10.2025 - 10:13 |  |  |  | Gang -OG -Boden _MaP-5_25-10-20.jpg | Gang -OG -Boden _MaP-5_detail_25-10-20.jpg |  | - |  | Asbest | Asbest: Widerlegt
MaP-6 | Einzelprobe | VM-6 | Putz | Wand |  | Gang | OG | Wand |  |  | 20.10.2025 - 10:17 |  |  |  | Gang -OG -Wand _MaP-6_25-10-20.jpg | Gang -OG -Wand _MaP-6_detail_25-10-20.jpg |  | - |  | Asbest | Asbest: Widerlegt
MaP-7 | Einzelprobe | VM-7 | Putz | Decke |  | Gang | OG | Decke |  |  | 20.10.2025 - 10:17 |  |  |  | Gang -OG -Decke _MaP-7_25-10-20.jpg | Gang -OG -Decke _MaP-7_detail_25-10-20.jpg |  | - |  | Asbest | Asbest: Widerlegt
MaP-8 | Einzelprobe | VM-10 | Plattenkleber | Wand |  | Bad / WC / Gang / Dusche | OG | Wand |  |  | 20.10.2025 - 10:25 |  |  |  | Bad - WC - Gang -...-OG -Wand _MaP-8_25-10-20.jpg | Bad - WC - Gang -...-OG -Wand _MaP-8_detail_25-10-20.jpg | 14 | m² |  | Asbest | Asbest: Bestätigt
MaP-9 | Einzelprobe | VM-11 | Putz | Wand |  | Bad / WC / Dusche | OG | Wand |  |  | 20.10.2025 - 10:26 |  |  |  | Bad - WC - Dusche -OG -Wand _MaP-9_25-10-20.jpg | Bad - WC - Dusche -OG -Wand _MaP-9_detail_25-10-20.jpg |  | - |  | Asbest | Asbest: Widerlegt
MaP-10 | Einzelprobe | VM-12 | Putz | Decke |  | Bad / WC / Dusche | OG | Decke |  |  | 20.10.2025 - 10:26 |  |  |  | Bad - WC - Dusche -OG -Decke _MaP-10_25-10-20.jpg | Bad - WC - Dusche -OG -Decke _MaP-10_detail_25-10-20.jpg |  | - |  | Asbest | Asbest: Widerlegt
MaP-11 | Einzelprobe | VM-13 | Plattenkleber | Boden |  | Bad / WC / Dusche | OG |  |  |  | 20.10.2025 - 10:30 |  |  |  | Bad - WC - Dusche -OG -_MaP-11_25-10-20.jpg | Bad - WC - Dusche -OG -_MaP-11_detail_25-10-20.jpg | 11 | m² |  | Asbest | Asbest: Bestätigt
MaP-12 | Einzelprobe | VM-14 | Putz | Wand |  | Wohnzimmer | OG | Wand |  |  | 20.10.2025 - 10:31 |  |  |  | Wohnzimmer -OG -Wand _MaP-12_25-10-20.jpg | Wohnzimmer -OG -Wand _MaP-12_detail_25-10-20.jpg | 28 | m² |  | Asbest | Asbest: Bestätigt | 80 | % | 82.15238 | % | 3.997868 | m²
MaP-13 | Einzelprobe | VM-15 | Putz | Wand |  | Schlafzimmer | OG | Wand |  |  | 20.10.2025 - 10:38 |  |  |  | Schlafzimmer -OG -Wand _MaP-13_25-10-20.jpg | Schlafzimmer -OG -Wand _MaP-13_detail_25-10-20.jpg |  | - |  | Asbest | Asbest: Widerlegt
MaP-14 | Einzelprobe | VM-16 | Plattenkleber | Wand |  | Küche | EG | Wand |  |  | 20.10.2025 - 10:50 |  |  |  | Küche -EG -Wand _MaP-14_25-10-20.jpg | Küche -EG -Wand _MaP-14_detail_25-10-20.jpg |  | - |  | Asbest | Asbest: Widerlegt
MaP-15 | Einzelprobe | VM-17 | Putz | Wand |  | Küche | EG | Wand |  |  | 20.10.2025 - 10:51 |  |  |  | Küche -EG -Wand _MaP-15_25-10-20.jpg | Küche -EG -Wand _MaP-15_detail_25-10-20.jpg |  | - |  | Asbest | Asbest: Widerlegt
MaP-16 | Einzelprobe | VM-18 | Putz | Decke |  | Küche | EG | Decke |  |  | 20.10.2025 - 10:51 |  |  |  | Küche -EG -Decke _MaP-16_25-10-20.jpg | Küche -EG -Decke _MaP-16_detail_25-10-20.jpg |  | - |  | Asbest | Asbest: Widerlegt
MaP-17 | Einzelprobe | VM-19 | (elastische) Bodenbeläge | Boden |  | Küche | EG | Boden |  |  | 20.10.2025 - 10:51 |  |  |  | Küche -EG -Boden _MaP-17_25-10-20.jpg | Küche -EG -Boden _MaP-17_detail_25-10-20.jpg | 7 | m² |  | Asbest | Asbest: Bestätigt | 60 | % | 63.76042 | % | 1.522062 | m²
MaP-18 | Einzelprobe | VM-20 | Plattenkleber | Wand |  | Gang / Dusche | EG | Wand |  |  | 20.10.2025 - 10:55 |  |  |  | Gang - Dusche -EG -Wand _MaP-18_25-10-20.jpg | Gang - Dusche -EG -Wand _MaP-18_detail_25-10-20.jpg |  | - |  | Asbest | Asbest: Widerlegt
MaP-19 | Einzelprobe | VM-21 | Putz | Wand |  | WC / Gang / Dusche | EG | Wand |  |  | 20.10.2025 - 11:00 |  |  |  | WC - Gang - Dusche -EG -Wand _MaP-19_25-10-20.jpg | WC - Gang - Dusche -EG -Wand _MaP-19_detail_25-10-20.jpg |  | - |  | Asbest | Asbest: Widerlegt
MaP-20 | Einzelprobe | VM-22 | Putz | Decke |  | WC / Gang / Dusche | EG | Decke |  |  | 20.10.2025 - 11:01 |  |  |  | WC - Gang - Dusche -EG -Decke _MaP-20_25-10-20.jpg | WC - Gang - Dusche -EG -Decke _MaP-20_detail_25-10-20.jpg |  | - |  | Asbest | Asbest: Widerlegt
MaP-21 | Einzelprobe | VM-23 | Putz | Wand |  | Wohnzimmer | EG | Wand |  |  | 20.10.2025 - 11:02 |  |  |  | Wohnzimmer -EG -Wand _MaP-21_25-10-20.jpg | Wohnzimmer -EG -Wand _MaP-21_detail_25-10-20.jpg |  | - |  | Asbest | Asbest: Widerlegt
MaP-22 | Einzelprobe | VM-24 | Putz | Wand |  | Schlafzimmer | EG | Wand |  |  | 20.10.2025 - 11:04 |  |  |  | Schlafzimmer -EG -Wand _MaP-22_25-10-20.jpg | Schlafzimmer -EG -Wand _MaP-22_detail_25-10-20.jpg |  | - |  | Asbest | Asbest: Widerlegt
MaP-23 | Einzelprobe | VM-25 | Putz | Decke |  | Schlafzimmer | EG | Decke |  |  | 20.10.2025 - 11:08 |  |  |  | Schlafzimmer -EG -Decke_MaP-23_25-10-20.jpg | Schlafzimmer -EG -Decke_MaP-23_detail_25-10-20.jpg |  | - |  | Asbest | Asbest: Widerlegt
MaP-24 | Einzelprobe | VM-26 | Plattenkleber | Boden |  | Bad / WC | EG | Boden |  |  | 20.10.2025 - 11:11 |  |  |  | Bad - WC -EG -Boden _MaP-24_25-10-20.jpg | Bad - WC -EG -Boden _MaP-24_detail_25-10-20.jpg | 5 | m² |  | Asbest | Asbest: Bestätigt
MaP-25 | Einzelprobe | VM-28 | Putz | Wand |  | Gang / Treppenhaus | UG - DG | Wand |  |  | 20.10.2025 - 11:15 |  |  |  | Gang - Treppenhaus -UG - DG -Wand _MaP-25_25-10-20.jpg | Gang - Treppenhaus -UG - DG -Wand _MaP-25_detail_25-10-20.jpg |  | - |  | Asbest | Asbest: Widerlegt
MaP-26 | Einzelprobe | VM-29 | Putz | Decke |  | Gang / Treppenhaus | UG - DG | Decke |  |  | 20.10.2025 - 11:16 |  |  |  | Gang - Treppenhaus -UG - DG -Decke_MaP-26_25-10-20.jpg | Gang - Treppenhaus -UG - DG -Decke_MaP-26_detail_25-10-20.jpg |  | - |  | Asbest | Asbest: Widerlegt
MaP-27 | Einzelprobe | VM-30 | Plattenkleber | Boden |  | Gang / Treppenhaus | UG - DG | Boden |  |  | 20.10.2025 - 11:19 |  |  |  | Gang - Treppenhaus -UG - DG -Boden _MaP-27_25-10-20.jpg | Gang - Treppenhaus -UG - DG -Boden _MaP-27_detail_25-10-20.jpg |  | - |  | Asbest | Asbest: Widerlegt
MaP-28 | Einzelprobe | VM-31 | Cushio Vinyl | Boden |  | Gang | UG | Boden |  |  | 20.10.2025 - 11:21 |  |  |  | Gang -UG -Boden _MaP-28_25-10-20.jpg | Gang -UG -Boden _MaP-28_detail_25-10-20.jpg |  | - |  | Asbest | Asbest: Widerlegt
MaP-29 | Einzelprobe | VM-32 | Putz | Wand |  | Garage / Heizraum | UG | Wand |  |  | 20.10.2025 - 11:23 |  |  |  | Garage - Heizraum -UG -Wand _MaP-29_25-10-20.jpg | Garage - Heizraum -UG -Wand _MaP-29_detail_25-10-20.jpg |  | - |  | Asbest | Asbest: Widerlegt
MaP-30 | Einzelprobe | VM-33 | Plattenkleber | Wand |  | Dusche | UG | Wand |  |  | 20.10.2025 - 11:26 |  |  |  | Dusche-UG -Wand _MaP-30_25-10-20.jpg | Dusche-UG -Wand _MaP-30_detail_25-10-20.jpg |  | - |  | Asbest | Asbest: Widerlegt
MaP-31 | Einzelprobe | VM-34 | Putz | Wand |  | Fassade | UG - DG | Wand |  |  | 20.10.2025 - 11:32 |  |  |  | Fassade -UG - DG -Wand _MaP-31_25-10-20.jpg | Fassade -UG - DG -Wand _MaP-31_detail_25-10-20.jpg |  | - |  | Asbest | Asbest: Widerlegt
MaP-32 | Einzelprobe | VM-35 | Faserzement | Wand |  | Fassade | UG - DG | Wand |  |  | 20.10.2025 - 11:32 |  |  |  | Fassade -UG - DG -Wand _MaP-32_25-10-20.jpg | Fassade -UG - DG -Wand _MaP-32_detail_25-10-20.jpg | 39 | m³ |  | Asbest | Asbest: Bestätigt
MaP-33 | Einzelprobe | VM-36 | Faserzement | Wand |  | Balkon | EG- OG | Wand |  |  | 20.10.2025 - 11:33 |  |  |  | Balkon -EG- OG -Wand _MaP-33_25-10-20.jpg | Balkon -EG- OG -Wand _MaP-33_detail_25-10-20.jpg |  | - |  | Asbest | Asbest: Widerlegt
MaP-34 | Einzelprobe | VM-37 | Anschlagkitt | Fensterrahmen |  | Gesamtes Haus | DG- UG | Fenster |  |  | 20.10.2025 - 11:36 |  |  |  | Gesamtes Haus -DG- UG -Fenster _MaP-34_25-10-20.jpg | Gesamtes Haus -DG- UG -Fenster _MaP-34_detail_25-10-20.jpg |  | - |  | Asbest | Asbest: Widerlegt
VB-1 | Visueller Befund | VM-8 | Faserzement | Unterdach |  | Estrich | DG | Unterdach |  |  | 20.10.2025 - 10:18 |  |  |  | Estrich -DG -Unterdach _VB-1_25-10-20.jpg | Estrich -DG -Unterdach _VB-1_detail_25-10-20.jpg |  | - |  | Asbest | Asbest: Ungeklärt
VB-2 | Visueller Befund | VM-9 | Faserzement | Fallrohr |  | Gesamtes Haus | DG- UG | Fallrohr |  |  | 20.10.2025 - 10:20 |  |  |  | Gesamtes Haus -DG- UG -Fallrohr _VB-2_25-10-20.jpg | Gesamtes Haus -DG- UG -Fallrohr _VB-2_detail_25-10-20.jpg |  | - |  | Asbest | Asbest: Nicht eingestuft
VB-3 | Visueller Befund | VM-27 | LAP | Elektrotableau |  | Gang | UG | Elektrotableau |  |  | 20.10.2025 - 11:13 |  |  |  | Gang -UG -Elektro..._VB-3_25-10-20.jpg | Gang -UG -Elektro..._VB-3_detail_25-10-20.jpg | 1 | m² |  | Asbest | Asbest: Bestätigt