## Report
Bezeichnung Befund | Art | Verdachtsmoment | Material | Zugehöriges Bauteil | Farbe | Gebäude/Bereich | Stockwerk/Ebene | Raum/Teilbereich | Bemerkung Probe/Befund | Bemerkung Verdachtsmoment | Erfassungszeitpunkt | Probenehmer | Überblick | Detail | Dateiname Überblick | Dateiname Detail | Menge | Einheit | Mischprobe | Verdacht | Einstufung | Angenommene Trefferwahrscheinlichkeit | Einheit | Aussagesicherheit | Einheit | Risikomenge | Einheit | Begründung | Ergebnis Analytik | Bewertung | Aufgabe | Referenzkarte | X-Koordinate | Y-Koordinate
MaP-1 | Einzelprobe | VM-1 | Cushio Vinyl | Wand |  | WC/ Dusche / Küche | DG | Wand |  |  | 23.10.2025 - 09:42 |  |  |  | WC- Dusche - Küche -DG -Wand _MaP-1_25-10-23.jpg | WC- Dusche - Küche -DG -Wand _MaP-1_detail_25-10-23.jpg | 22 | m² |  | Asbest | Asbest: Bestätigt
MaP-2 | Einzelprobe | VM-3 | Cushio Vinyl | Boden |  | WC/ Dusche / Küche | DG | Boden |  |  | 23.10.2025 - 09:56 |  |  |  | WC- Dusche - Küche -DG -Boden _MaP-2_25-10-23.jpg | WC- Dusche - Küche -DG -Boden _MaP-2_detail_25-10-23.jpg |  | - |  | Asbest | Asbest: Widerlegt
MaP-3 | Einzelprobe | VM-4 | Faserzement | Decke |  | Küche | DG | Decke |  |  | 23.10.2025 - 09:59 |  |  |  | Küche -DG-Decke _MaP-3_25-10-23.jpg | Küche -DG-Decke _MaP-3_detail_25-10-23.jpg |  | - |  | Asbest | Asbest: Widerlegt
MaP-4 | Einzelprobe | VM-6 | Anschlagkitt | Fensterrahmen |  | gesamtes Haus | DG - UG | Anschlagkitt |  |  | 23.10.2025 - 10:07 |  |  |  | gesamtes Haus -DG - UG -Anschla..._MaP-4_25-10-23.jpg | gesamtes Haus -DG - UG -Anschla..._MaP-4_detail_25-10-23.jpg |  | - |  | Asbest | Asbest: Bestätigt
MaP-5 | Einzelprobe | VM-8 | Putz | Wand |  | Wohnzimmer | OG | Wand |  |  | 23.10.2025 - 10:17 |  |  |  | Wohnzimmer -OG -Wand _MaP-5_25-10-23.jpg | Wohnzimmer -OG -Wand _MaP-5_detail_25-10-23.jpg |  | - |  | Asbest | Asbest: Widerlegt
MaP-6 | Einzelprobe | VM-9 | Putz | Decke |  | Wohnzimmer | OG | Decke |  |  | 23.10.2025 - 10:18 |  |  |  | Wohnzimmer -OG -Decke _MaP-6_25-10-23.jpg | Wohnzimmer -OG -Decke _MaP-6_detail_25-10-23.jpg |  | - |  | Asbest | Asbest: Widerlegt
MaP-7 | Einzelprobe | VM-10 | Putz | Wand |  | Gang | OG | Wand |  |  | 23.10.2025 - 10:21 |  |  |  | Gang -OG -Wand _MaP-7_25-10-23.jpg | Gang -OG -Wand _MaP-7_detail_25-10-23.jpg |  | - |  | Asbest | Asbest: Widerlegt
MaP-8 | Einzelprobe | VM-11 | Putz | Decke |  | Gang | OG | Decke |  |  | 23.10.2025 - 10:22 |  |  |  | Gang -OG -Decke _MaP-8_25-10-23.jpg | Gang -OG -Decke _MaP-8_detail_25-10-23.jpg |  | - |  | Asbest | Asbest: Widerlegt
MaP-9 | Einzelprobe | VM-12 | Cushio Vinyl | Boden |  | Gang | OG | Boden |  |  | 23.10.2025 - 10:23 |  |  |  | Gang -OG -Boden _MaP-9_25-10-23.jpg | Gang -OG -Boden _MaP-9_detail_25-10-23.jpg |  | - |  | Asbest | Asbest: Widerlegt
MaP-10 | Einzelprobe | VM-13 | Putz | Wand |  | Bad / WC | OG | Wand |  |  | 23.10.2025 - 10:31 |  |  |  | Bad - WC -OG -Wand _MaP-10_25-10-23.jpg | Bad - WC -OG -Wand _MaP-10_detail_25-10-23.jpg |  | - |  | Asbest | Asbest: Widerlegt
MaP-11 | Einzelprobe | VM-14 | Putz | Decke |  | Bad / WC | OG | Decke |  |  | 23.10.2025 - 10:32 |  |  |  | Bad - WC -OG -Decke _MaP-11_25-10-23.jpg | Bad - WC -OG -Decke _MaP-11_detail_25-10-23.jpg |  | - |  | Asbest | Asbest: Widerlegt
MaP-12 | Einzelprobe | VM-15 | Plattenkleber | Boden |  | Bad / WC / Küche | OG Boden |  |  |  | 23.10.2025 - 10:33 |  |  |  | Bad - WC - Küche -OG Boden -_MaP-12_25-10-23.jpg | Bad - WC - Küche -OG Boden -_MaP-12_detail_25-10-23.jpg | 33 | m² |  | Asbest | Asbest: Bestätigt
MaP-13 | Einzelprobe | VM-16 | Plattenkleber | Wand |  | Bad / Küche | OG | Wand |  |  | 23.10.2025 - 10:36 |  |  |  | Bad - Küche -OG -Wand _MaP-13_25-10-23.jpg | Bad - Küche -OG -Wand _MaP-13_detail_25-10-23.jpg |  | - |  | Asbest | Asbest: Widerlegt
MaP-14 | Einzelprobe | VM-17 | Putz | Wand |  | Küche | OG | Wand |  |  | 23.10.2025 - 10:39 |  |  |  | Küche -OG -Wand _MaP-14_25-10-23.jpg | Küche -OG -Wand _MaP-14_detail_25-10-23.jpg |  | - |  | Asbest | Asbest: Widerlegt
MaP-15 | Einzelprobe | VM-18 | Putz | Decke |  | Küche | OG | Decke |  |  | 23.10.2025 - 10:39 |  |  |  | Küche -OG -Decke _MaP-15_25-10-23.jpg | Küche -OG -Decke _MaP-15_detail_25-10-23.jpg |  | - |  | Asbest | Asbest: Widerlegt
MaP-16 | Einzelprobe | VM-20 | (elastische) Bodenbeläge | Boden |  | Büro / Schlaszimmer | OG | Boden |  |  | 23.10.2025 - 10:44 |  |  |  | Büro - Schlaszimmer -OG-Boden _MaP-16_25-10-23.jpg | Büro - Schlaszimmer -OG-Boden _MaP-16_detail_25-10-23.jpg |  | - |  | Asbest | Asbest: Widerlegt
MaP-17 | Einzelprobe | VM-21 | Putz | Wand |  | Schlafzimmer | OG | Wand |  |  | 23.10.2025 - 10:50 |  |  |  | Schlafzimmer -OG -Wand _MaP-17_25-10-23.jpg | Schlafzimmer -OG -Wand _MaP-17_detail_25-10-23.jpg |  | - |  | Asbest | Asbest: Widerlegt
MaP-18 | Einzelprobe | VM-22 | Putz | Decke |  | Schlafzimmer | OG | Decke |  |  | 23.10.2025 - 10:51 |  |  |  | Schlafzimmer -OG -Decke _MaP-18_25-10-23.jpg | Schlafzimmer -OG -Decke _MaP-18_detail_25-10-23.jpg |  | - |  | Asbest | Asbest: Widerlegt
MaP-19 | Einzelprobe | VM-23 | Plattenkleber | Wand |  | Küche / WC / Wohnzimner | EG | Wand |  |  | 23.10.2025 - 10:56 |  |  |  | Küche - WC - Wohn...-EG -Wand _MaP-19_25-10-23.jpg | Küche - WC - Wohn...-EG -Wand _MaP-19_detail_25-10-23.jpg | 18 | m² |  | Asbest | Asbest: Bestätigt
MaP-20 | Einzelprobe | VM-24 | Putz | Decke |  | Küche | EG | Decke |  |  | 23.10.2025 - 11:01 |  |  |  | Küche -EG -Decke _MaP-20_25-10-23.jpg | Küche -EG -Decke _MaP-20_detail_25-10-23.jpg |  | - |  | Asbest | Asbest: Widerlegt
MaP-21 | Einzelprobe | VM-25 | Kork | Decke |  | Küche | EG | Decke |  |  | 23.10.2025 - 11:02 |  |  |  | Küche -EG -Decke _MaP-21_25-10-23.jpg | Küche -EG -Decke _MaP-21_detail_25-10-23.jpg |  | - |  | Asbest | Asbest: Widerlegt
MaP-22 | Einzelprobe | VM-26 | Plattenkleber | Boden |  | Küche / WC | EG | Boden |  |  | 23.10.2025 - 11:02 |  |  |  | Küche - WC -EG -Boden _MaP-22_25-10-23.jpg | Küche - WC -EG -Boden _MaP-22_detail_25-10-23.jpg | 30 | m² |  | Asbest | Asbest: Bestätigt
MaP-23 | Einzelprobe | VM-27 | Putz | Wand |  | Wohnzimmer | EG | Wand |  |  | 23.10.2025 - 11:06 |  |  |  | Wohnzimmer -EG -Wand _MaP-23_25-10-23.jpg | Wohnzimmer -EG -Wand _MaP-23_detail_25-10-23.jpg |  | - |  | Asbest | Asbest: Widerlegt
MaP-24 | Einzelprobe | VM-28 | Putz | Decke |  | Wohnzimmer | EG | Decke |  |  | 23.10.2025 - 11:07 |  |  |  | Wohnzimmer -EG -Decke_MaP-24_25-10-23.jpg | Wohnzimmer -EG -Decke_MaP-24_detail_25-10-23.jpg |  | - |  | Asbest | Asbest: Widerlegt
MaP-25 | Einzelprobe | VM-29 | (elastische) Bodenbeläge | Boden |  | alle Zimmer / Gang | EG | Boden |  | Belag unter Teppich | 23.10.2025 - 11:11 |  |  |  | alle Zimmer - Gang -EG -Boden _MaP-25_25-10-23.jpg | alle Zimmer - Gang -EG -Boden _MaP-25_detail_25-10-23.jpg |  | - |  | Asbest | Asbest: Widerlegt
MaP-26 | Einzelprobe | VM-30 | Putz | Wand |  | Treppenhaus | DG - UG | Wand |  |  | 23.10.2025 - 11:15 |  |  |  | Treppenhaus -DG - UG -Wand _MaP-26_25-10-23.jpg | Treppenhaus -DG - UG -Wand _MaP-26_detail_25-10-23.jpg |  | - |  | Asbest | Asbest: Widerlegt
MaP-27 | Einzelprobe | VM-31 | Putz | Decke |  | Treppenhaus | DG - UG | Decke |  |  | 23.10.2025 - 11:16 |  |  |  | Treppenhaus -DG - UG -Decke _MaP-27_25-10-23.jpg | Treppenhaus -DG - UG -Decke _MaP-27_detail_25-10-23.jpg |  | - |  | Asbest | Asbest: Widerlegt
MaP-28 | Einzelprobe | VM-32 | Cushio Vinyl | Boden |  | Gang | UG | Boden |  |  | 23.10.2025 - 11:27 |  |  |  | Gang -UG -Boden _MaP-28_25-10-23.jpg | Gang -UG -Boden _MaP-28_detail_25-10-23.jpg |  | - |  | Asbest | Asbest: Widerlegt
MaP-29 | Einzelprobe | VM-34 | Putz | Wand |  | Heizraum | UG | Wand |  |  | 23.10.2025 - 11:32 |  |  |  | Heizraum -UG -Wand _MaP-29_25-10-23.jpg | Heizraum -UG -Wand _MaP-29_detail_25-10-23.jpg |  | - |  | Asbest | Asbest: Widerlegt
MaP-30 | Einzelprobe | VM-35 | Plattenkleber | Boden |  | Waschküche | UG | Boden |  |  | 23.10.2025 - 11:36 |  |  |  | Waschküche -UG -Boden _MaP-30_25-10-23.jpg | Waschküche -UG -Boden _MaP-30_detail_25-10-23.jpg | 21 | m² |  | Asbest | Asbest: Bestätigt
MaP-31 | Einzelprobe | VM-38 | Putz | Wand |  | Fassade | DG- UG | Wand |  |  | 23.10.2025 - 11:44 |  |  |  | Fassade -DG- UG -Wand _MaP-31_25-10-23.jpg | Fassade -DG- UG -Wand _MaP-31_detail_25-10-23.jpg |  | - |  | Asbest | Asbest: Widerlegt
MaP-32 | Einzelprobe | VM-39 | Faserzement | Wand |  | Dachgaube | DG | Wand |  |  | 23.10.2025 - 11:46 |  |  |  | Dachgaube -DG -Wand _MaP-32_25-10-23.jpg | Dachgaube -DG -Wand _MaP-32_detail_25-10-23.jpg | 15 | m² |  | Asbest | Asbest: Bestätigt | 80 | % | 82.94785 | % | 2.046258 | m²
VB-1 | Visueller Befund | VM-2 | Faserzement | Wand |  | Schlafzimmer | DG | Wand |  |  | 23.10.2025 - 09:42 |  |  |  | Schlafzimmer -DG -Wand _VB-1_25-10-23.jpg | Schlafzimmer -DG -Wand _VB-1_detail_25-10-23.jpg | 3 | m² |  | Asbest | Asbest: Bestätigt | 80 | % | -2.220446e-14 | % | 2.4 | m²
VB-2 | Visueller Befund | VM-5 | Faserzement | Unterdach |  | Dach | DG | Unterdach |  |  | 23.10.2025 - 10:01 |  |  |  | Dach -DG-Unterdach _VB-2_25-10-23.jpg | Dach -DG-Unterdach _VB-2_detail_25-10-23.jpg |  | - |  | Asbest | Asbest: Widerlegt
VB-3 | Visueller Befund | VM-7 | Fensterkitt | Fensterflügel |  | gesamtes Haus | DG - UG | Fensterkitt |  |  | 23.10.2025 - 10:08 |  |  |  | gesamtes Haus -DG - UG -Fenster..._VB-3_25-10-23.jpg | gesamtes Haus -DG - UG -Fenster..._VB-3_detail_25-10-23.jpg |  | - |  | Asbest | Asbest: Ungeklärt
VB-4 | Visueller Befund | VM-19 | LAP | Nachtspeicherofen |  | gesamtes Haus | DG - UG | Nachspeicherofen |  |  | 23.10.2025 - 10:41 |  |  |  | gesamtes Haus -DG - UG -Nachspe..._VB-4_25-10-23.jpg | gesamtes Haus -DG - UG -Nachspe..._VB-4_detail_25-10-23.jpg | 6 | Stück |  | Asbest | Asbest: Bestätigt
VB-5 | Visueller Befund | VM-33 | LAP | Elektrotableau |  | Keller | UG | Elektrotableau |  |  | 23.10.2025 - 11:27 |  |  |  | Keller -UG -Elektro..._VB-5_25-10-23.jpg | Keller -UG -Elektro..._VB-5_detail_25-10-23.jpg | 2 | m² |  | Asbest | Asbest: Bestätigt
VB-6 | Visueller Befund | VM-36 | Faserzement | Waschbecken |  | Waschküche | UG | Eternittrog |  |  | 23.10.2025 - 11:38 |  |  |  | Waschküche -UG -Eternit..._VB-6_25-10-23.jpg | Waschküche -UG -Eternit..._VB-6_detail_25-10-23.jpg | 1 | Stück |  | Asbest | Asbest: Bestätigt | 80 | % | 0 | % | 0.8 | Stück
VB-7 | Visueller Befund | VM-37 | Faserzement | Fallrohr |  | Waschküche | UG | Fallrohr |  |  | 23.10.2025 - 11:39 |  |  |  | Waschküche -UG -Fallrohr _VB-7_25-10-23.jpg | Waschküche -UG -Fallrohr _VB-7_detail_25-10-23.jpg |  | - |  | Asbest | Asbest: Widerlegt