## Report
Bezeichnung Befund | Art | Verdachtsmoment | Material | Zugehöriges Bauteil | Farbe | Gebäude/Bereich | Stockwerk/Ebene | Raum/Teilbereich | Bemerkung Probe/Befund | Bemerkung Verdachtsmoment | Erfassungszeitpunkt | Probenehmer | Überblick | Detail | Dateiname Überblick | Dateiname Detail | Menge | Einheit | Mischprobe | Verdacht | Einstufung | Angenommene Trefferwahrscheinlichkeit | Einheit | Aussagesicherheit | Einheit | Risikomenge | Einheit | Begründung | Ergebnis Analytik | Bewertung | Aufgabe | Referenzkarte | X-Koordinate | Y-Koordinate
MaP-1 | Einzelprobe | VM-1 | Putze | Wand |  | Untergeschoss | Waschküche | Wand |  |  | 04.11.2025 - 13:35 |  |  |  | Untergeschoss-Waschküche-Wand_MaP-1_25-11-04.jpg | Untergeschoss-Waschküche-Wand_MaP-1_detail_25-11-04.jpg | 20 | m² |  | Asbest | Asbest: Nicht eingestuft | 80 | % | 96.78835 | % | 0.7707959 | m² |  |  |  |  | Grundrisse Valbella_251030_100538 | 232.5671 | 395.2399
MaP-2 | Einzelprobe | VM-4 | Fliesenkleber | Wand |  | Untergeschoss | WC | Wand |  |  | 04.11.2025 - 13:48 |  |  |  | Untergeschoss-WC-Wand_MaP-2_25-11-04.jpg | Untergeschoss-WC-Wand_MaP-2_detail_25-11-04.jpg | 3 | m³ |  | Asbest | Asbest: Nicht eingestuft | [10 empty] | Grundrisse Valbella_251030_100538 | 424.8603 | 379.1169
MaP-3 | Einzelprobe | VM-5 | Putze | Wand |  | Untergeschoss | Treppe | Wand |  |  | 04.11.2025 - 13:54 |  |  |  | Untergeschoss-Treppe-Wand_MaP-3_25-11-04.jpg | Untergeschoss-Treppe-Wand_MaP-3_detail_25-11-04.jpg | 6 | m² |  | Asbest | Asbest: Nicht eingestuft | 80 | % | 99.99158 | % | 0.0004043522 | m² |  |  |  |  | Grundrisse Valbella_251030_100538 | 294.2612 | 354.3904
MaP-4 | Einzelprobe | VM-8 | Fliesenklener | Boden |  | Erdgeschoss | WC | Boden, Wand |  |  | 04.11.2025 - 14:14 |  |  |  | Erdgeschoss-WC-Boden, ..._MaP-4_25-11-04.jpg | Erdgeschoss-WC-Boden, ..._MaP-4_detail_25-11-04.jpg |  | - |  | Asbest | Asbest: Nicht eingestuft | [10 empty] | Screenshot_20251104_142335_Samsung Notes | 400.8206 | 1258.7493
MaP-5 | Einzelprobe | VM-9 | Fliesenkleber | Sockelleiste |  | Erdgeschoss | Gang | Sockel |  |  | 04.11.2025 - 14:32 |  |  |  | Erdgeschoss-Gang-Sockel_MaP-5_25-11-04.jpg | Erdgeschoss-Gang-Sockel_MaP-5_detail_25-11-04.jpg |  | - |  | Asbest | Asbest: Nicht eingestuft | [10 empty] | Screenshot_20251104_142335_Samsung Notes | 535.2912 | 1192.6826
MaP-6 | Einzelprobe | VM-8 | Fliesenklener | Boden |  | Erdgeschoss | WC | Boden, Wand |  |  | 04.11.2025 - 14:35 |  |  |  | Erdgeschoss-WC-Boden, ..._MaP-6_25-11-04.jpg | Erdgeschoss-WC-Boden, ..._MaP-6_detail_25-11-04.jpg |  | - |  | Asbest | Asbest: Nicht eingestuft | [10 empty] | Screenshot_20251104_142335_Samsung Notes | 605.195 | 1207.5555
MaP-7 | Einzelprobe | VM-5 | Putze | Wand |  | Erdgeschoss | Zimmer | Wand |  |  | 04.11.2025 - 14:40 |  |  |  | Erdgeschoss-Zimmer-Wand_MaP-7_25-11-04.jpg | Erdgeschoss-Zimmer-Wand_MaP-7_detail_25-11-04.jpg |  | - |  | Asbest | Asbest: Nicht eingestuft | 80 | % | 99.99158 | % | 0.0004043522 | - |  |  |  |  | Screenshot_20251104_142335_Samsung Notes | 735.1382 | 892.5469
MaP-8 | Einzelprobe | VM-10 | Putze | Decke |  | Erdgeschoss | Zimmer | Decke |  |  | 04.11.2025 - 14:42 |  |  |  | Erdgeschoss-Zimmer-Decke_MaP-8_25-11-04.jpg | Erdgeschoss-Zimmer-Decke_MaP-8_detail_25-11-04.jpg |  | - |  | Asbest | Asbest: Nicht eingestuft | [10 empty] | Screenshot_20251104_142335_Samsung Notes
MaP-9 | Einzelprobe | VM-8 | Fliesenklener | Boden |  | Erdgeschoss | Zimmer | Boden |  |  | 04.11.2025 - 14:46 |  |  |  | Erdgeschoss-Zimmer-Boden_MaP-9_25-11-04.jpg | Erdgeschoss-Zimmer-Boden_MaP-9_detail_25-11-04.jpg | 20 | m² |  | Asbest | Asbest: Nicht eingestuft | [10 empty] | Screenshot_20251104_142335_Samsung Notes | 694.4612 | 942.1597
MaP-10 | Einzelprobe | VM-11 | Teppichkleber | Boden |  | Erdgeschoss | Zimmer |  |  |  | 04.11.2025 - 14:48 |  |  |  | Erdgeschoss-Zimmer-_MaP-10_25-11-04.jpg | Erdgeschoss-Zimmer-_MaP-10_detail_25-11-04.jpg |  | - |  | Asbest | Asbest: Nicht eingestuft | [10 empty] | Screenshot_20251104_142335_Samsung Notes | 623.6678 | 967.2618
MaP-11 | Einzelprobe | VM-8 | Fliesenklener | Boden |  | Erdgeschoss | WC | Boden, Wand |  |  | 04.11.2025 - 14:54 |  |  |  | Erdgeschoss-WC-Boden, ..._MaP-11_25-11-04.jpg | Erdgeschoss-WC-Boden, ..._MaP-11_detail_25-11-04.jpg | 2 | m² |  | Asbest | Asbest: Nicht eingestuft | [10 empty] | Screenshot_20251104_142335_Samsung Notes | 801.6948 | 1066.5371
MaP-12 | Einzelprobe | VM-8 | Fliesenklener | Boden |  | Erdgeschoss | WC | Boden, Wand |  |  | 04.11.2025 - 14:56 |  |  |  | Erdgeschoss-WC-Boden, ..._MaP-12_25-11-04.jpg | Erdgeschoss-WC-Boden, ..._MaP-12_detail_25-11-04.jpg | 2 | m² |  | Asbest | Asbest: Nicht eingestuft | [10 empty] | Screenshot_20251104_142335_Samsung Notes | 895.1746 | 1084.1761
MaP-13 | Einzelprobe | VM-4 | Fliesenkleber | Wand |  | Erdgeschoss | Dusche | Wand |  |  | 04.11.2025 - 14:57 |  |  |  | Erdgeschoss-Dusche-Wand_MaP-13_25-11-04.jpg | Erdgeschoss-Dusche-Wand_MaP-13_detail_25-11-04.jpg |  | - |  | Asbest | Asbest: Nicht eingestuft | [10 empty] | Screenshot_20251104_142335_Samsung Notes | 983.4519 | 1036.1428
MaP-14 | Einzelprobe | VM-5 | Putze | Wand |  | Erdgeschoss | Zimmer | Wand |  |  | 04.11.2025 - 15:05 |  |  |  | Erdgeschoss-Zimmer-Wand_MaP-14_25-11-04.jpg | Erdgeschoss-Zimmer-Wand_MaP-14_detail_25-11-04.jpg |  | - |  | Asbest | Asbest: Nicht eingestuft | 80 | % | 99.99158 | % | 0.0004043522 | - |  |  |  |  | Screenshot_20251104_142335_Samsung Notes | 888.0774 | 859.957
MaP-15 | Einzelprobe | VM-1 | Putze | Wand |  | Erdgeschoss | Zimmer | Decke |  |  | 04.11.2025 - 15:07 |  |  |  | Erdgeschoss-Zimmer-Decke_MaP-15_25-11-04.jpg | Erdgeschoss-Zimmer-Decke_MaP-15_detail_25-11-04.jpg | 10 | m² |  | Asbest | Asbest: Nicht eingestuft | 80 | % | 96.78835 | % | 0.7707959 | m² |  |  |  |  | Screenshot_20251104_142335_Samsung Notes | 919.5804 | 967.4886
MaP-16 | Einzelprobe | VM-12 | Korkisolation | Kork | Dämmung | Erdgeschoss | Zimmer | Decke |  |  | 04.11.2025 - 15:14 |  |  |  | Erdgeschoss-Zimmer-Decke_MaP-16_25-11-04.jpg | Erdgeschoss-Zimmer-Decke_MaP-16_detail_25-11-04.jpg |  | - |  | Asbest | Asbest: Nicht eingestuft | [10 empty] | Screenshot_20251104_142335_Samsung Notes | 776.2052 | 848.4213
MaP-17 | Einzelprobe | VM-13 | Korkdämmung | Kork |  | Erdgeschoss | Zimmer | Decke |  |  | 04.11.2025 - 15:17 |  |  |  | Erdgeschoss-Zimmer-Decke_MaP-17_25-11-04.jpg | Erdgeschoss-Zimmer-Decke_MaP-17_detail_25-11-04.jpg |  | - |  | PAK | PAK: Nicht eingestuft | [10 empty] | Screenshot_20251104_142335_Samsung Notes | 879.0351 | 854.969
MaP-20 | Einzelprobe | VM-15 | Fliesenkleber | Sockel |  | Dachgeschoss | Gang Treppe | Sockel |  |  | 04.11.2025 - 15:34 |  |  |  | Dachgeschoss-Gang Tr...-Sockel_MaP-20_25-11-04.jpg | Dachgeschoss-Gang Tr...-Sockel_MaP-20_detail_25-11-04.jpg |  | - |  | Asbest | Asbest: Nicht eingestuft | [10 empty] | Screenshot_20251104_142356_Samsung Notes | 323.2658 | 932.4828
MaP-21 | Einzelprobe | VM-8 | Fliesenklener | Boden |  | Dachgeschoss | WC | Boden |  |  | 04.11.2025 - 15:39 |  |  |  | Dachgeschoss-WC-Boden_MaP-21_25-11-04.jpg | Dachgeschoss-WC-Boden_MaP-21_detail_25-11-04.jpg |  | - |  | Asbest | Asbest: Nicht eingestuft | [10 empty] | Screenshot_20251104_142356_Samsung Notes | 412.17 | 987.4761
MaP-22 | Einzelprobe | VM-5 | Putze | Wand |  | Dachgeschoss | Zimmer | Wand |  |  | 04.11.2025 - 15:44 |  |  |  | Dachgeschoss-Zimmer-Wand_MaP-22_25-11-04.jpg | Dachgeschoss-Zimmer-Wand_MaP-22_detail_25-11-04.jpg |  | - |  | Asbest | Asbest: Nicht eingestuft | 80 | % | 99.99158 | % | 0.0004043522 | - |  |  |  |  | Screenshot_20251104_142356_Samsung Notes | 618.6741 | 753.6339
MaP-23 | Einzelprobe | VM-11 | Teppichkleber | Boden |  | Dachgeschoss | Zimmer | Boden |  |  | 04.11.2025 - 15:46 |  |  |  | Dachgeschoss-Zimmer-Boden_MaP-23_25-11-04.jpg | Dachgeschoss-Zimmer-Boden_MaP-23_detail_25-11-04.jpg |  | - |  | Asbest | Asbest: Nicht eingestuft | [10 empty] | Screenshot_20251104_142356_Samsung Notes | 716.0012 | 686.8715
MaP-24 | Einzelprobe | VM-16 | Faserzement | Fassadenplatten |  | Fassade | UG | Wand |  |  | 04.11.2025 - 15:56 |  |  |  | Fassade-UG-Wand_MaP-24_25-11-04.jpg | Fassade-UG-Wand_MaP-24_detail_25-11-04.jpg |  | - |  | Asbest | Asbest: Nicht eingestuft | [10 empty] | Grundrisse Valbella_251030_100538 | 162.2612 | 444.2162
MaP-25 | Einzelprobe | VM-16 | Faserzement | Fassadenplatten |  | Fassade | UG | Wand |  |  | 04.11.2025 - 15:59 |  |  |  | Fassade-UG-Wand_MaP-25_25-11-04.jpg | Fassade-UG-Wand_MaP-25_detail_25-11-04.jpg |  | - |  | Asbest | Asbest: Nicht eingestuft | [10 empty] | Grundrisse Valbella_251030_100538 | 178.671 | 478.9697
MaP-26 | Einzelprobe | VM-5 | Putze | Wand |  | Fassade | UG | Wand |  |  | 04.11.2025 - 16:09 |  |  |  | Fassade-UG-Wand_MaP-26_25-11-04.jpg | Fassade-UG-Wand_MaP-26_detail_25-11-04.jpg |  | - |  | Asbest | Asbest: Nicht eingestuft | 80 | % | 99.99158 | % | 0.0004043522 | - |  |  |  |  | Grundrisse Valbella_251030_100538 | 362.6965 | 133.3765
VB-1 | Visueller Befund | VM-2 | Fallrohr | Leitung |  | Untergeschoss | Waschküche |  |  |  | 04.11.2025 - 13:40 |  |  |  | Untergeschoss-Waschküche-_VB-1_25-11-04.jpg | Untergeschoss-Waschküche-_VB-1_detail_25-11-04.jpg | 2 | m |  | Asbest | Asbest: Nicht eingestuft | [10 empty] | Grundrisse Valbella_251030_100538
VB-2 | Visueller Befund | VM-3 | Faserzement | Brandschutztür |  | Untergeschoss | Waschküche | Türe |  |  | 04.11.2025 - 13:43 |  |  |  | Untergeschoss-Waschküche-Türe_VB-2_25-11-04.jpg | Untergeschoss-Waschküche-Türe_VB-2_detail_25-11-04.jpg |  | - |  | Asbest | Asbest: Nicht eingestuft | [10 empty] | Grundrisse Valbella_251030_100538 | 233.5329 | 432.0462
VB-3 | Visueller Befund | VM-6 | Elektrokasten | inkl.Holzrahmen |  | Untergeschoss | Heizraum | Wand |  |  | 04.11.2025 - 13:58 |  |  |  | Untergeschoss-Heizraum-Wand_VB-3_25-11-04.jpg | Untergeschoss-Heizraum-Wand_VB-3_detail_25-11-04.jpg |  | - |  | Asbest | Asbest: Nicht eingestuft | [10 empty] | Grundrisse Valbella_251030_100538 | 456.04 | 292.8229
VB-4 | Visueller Befund | VM-7 | Heizbrenner | Flanschendichtung |  | Untergeschoss | Heizraum |  |  |  | 04.11.2025 - 14:00 |  |  |  | Untergeschoss-Heizraum-_VB-4_25-11-04.jpg | Untergeschoss-Heizraum-_VB-4_detail_25-11-04.jpg |  | - |  | Asbest | Asbest: Nicht eingestuft | [10 empty] | Grundrisse Valbella_251030_100538 | 442.3708 | 291.5345
VB-5 | Visueller Befund |  |  |  |  | Untergeschoss | Tankraum | Flanschendichtung |  |  | 04.11.2025 - 14:04 |  |  |  | Untergeschoss-Tankraum-Flansch..._VB-5_25-11-04.jpg | Untergeschoss-Tankraum-Flansch..._VB-5_detail_25-11-04.jpg |  | - | [13 empty] | Grundrisse Valbella_251030_100538 | 416.8282 | 201.4873
VB-6 | Visueller Befund | VM-14 | Brandschutztüren, -tore | Chemine |  | Erdgeschoss | Zimmer | Wand |  |  | 04.11.2025 - 15:21 |  |  |  | Erdgeschoss-Zimmer-Wand_VB-6_25-11-04.jpg | Erdgeschoss-Zimmer-Wand_VB-6_detail_25-11-04.jpg |  | - |  | Asbest | Asbest: Nicht eingestuft | [10 empty] | Screenshot_20251104_142335_Samsung Notes | 520.4265 | 905.3855