## Report
Bezeichnung Befund | Art | Verdachtsmoment | Material | Zugehöriges Bauteil | Farbe | Gebäude/Bereich | Stockwerk/Ebene | Raum/Teilbereich | Bemerkung Probe/Befund | Bemerkung Verdachtsmoment | Erfassungszeitpunkt | Probenehmer | Überblick | Detail | Dateiname Überblick | Dateiname Detail | Menge | Einheit | Mischprobe | Verdacht | Einstufung | Angenommene Trefferwahrscheinlichkeit | Einheit | Aussagesicherheit | Einheit | Risikomenge | Einheit | Begründung | Ergebnis Analytik | Bewertung | Aufgabe | Referenzkarte | X-Koordinate | Y-Koordinate
MaP-1 | Einzelprobe | VM-2 | Putz | Wand |  | Gang | DG | Wand |  |  | 24.10.2025 - 09:08 |  |  |  | Gang -DG -Wand _MaP-1_25-10-24.jpg | Gang -DG -Wand _MaP-1_detail_25-10-24.jpg |  | - |  | Asbest | Asbest: Widerlegt | [10 empty] | DG | 1162.1856 | 569.8945
MaP-2 | Einzelprobe | VM-3 | Putz | Kamin |  | Gesamtes Haus | DG - UG | Kamin |  |  | 24.10.2025 - 09:09 |  |  |  | Gesamtes Haus -DG - UG -Kamin _MaP-2_25-10-24.jpg | Gesamtes Haus -DG - UG -Kamin _MaP-2_detail_25-10-24.jpg |  | - |  | Asbest | Asbest: Widerlegt | [10 empty] | DG | 1070.4246 | 710.2162
MaP-3 | Einzelprobe | VM-4 | Putz | Decke |  | Schlafzimmer | DG | Wand / Decke |  |  | 24.10.2025 - 09:11 |  |  |  | Schlafzimmer -DG -Wand - ..._MaP-3_25-10-24.jpg | Schlafzimmer -DG -Wand - ..._MaP-3_detail_25-10-24.jpg |  | - |  | Asbest | Asbest: Widerlegt | [10 empty] | DG | 1285.1253 | 426.084
MaP-4 | Einzelprobe | VM-6 | Putz | Decke / Wand |  | WC | DG | Wand / Decke |  |  | 24.10.2025 - 09:15 |  |  |  | WC -DG -Wand - ..._MaP-4_25-10-24.jpg | WC -DG -Wand - ..._MaP-4_detail_25-10-24.jpg |  | - |  | Asbest | Asbest: Widerlegt | [10 empty] | DG | 1283.685 | 734.3373
MaP-5 | Einzelprobe | VM-7 | Cushio Vinyl | Boden |  | WC | DG | Boden |  |  | 24.10.2025 - 09:16 |  |  |  | WC -DG -Boden _MaP-5_25-10-24.jpg | WC -DG -Boden _MaP-5_detail_25-10-24.jpg |  | - |  | Asbest | Asbest: Widerlegt | [10 empty] | DG | 1270.8679 | 778.8611
MaP-6 | Einzelprobe | VM-8 | Putz | Wand |  | Gang / Treppenhaus | DG - UG | Wand |  |  | 24.10.2025 - 09:17 |  |  |  | Gang - Treppenhaus -DG - UG -Wand _MaP-6_25-10-24.jpg | Gang - Treppenhaus -DG - UG -Wand _MaP-6_detail_25-10-24.jpg |  | - |  | Asbest | Asbest: Widerlegt | [10 empty] | DG | 1382.5653 | 614.468
MaP-7 | Einzelprobe | VM-9 | Putz | Decke |  | Gang / Treppenhaus | DG - UG | Wand |  |  | 24.10.2025 - 09:18 |  |  |  | Gang - Treppenhaus -DG - UG -Wand _MaP-7_25-10-24.jpg | Gang - Treppenhaus -DG - UG -Wand _MaP-7_detail_25-10-24.jpg |  | - |  | Asbest | Asbest: Widerlegt | [10 empty] | DG | 1250.48 | 701.0813
MaP-8 | Einzelprobe | VM-10 | Plattenkleber | Wand |  | Küche / Reduit | OG | Wand |  |  | 24.10.2025 - 09:32 |  |  |  | Küche - Reduit -OG -Wand _MaP-8_25-10-24.jpg | Küche - Reduit -OG -Wand _MaP-8_detail_25-10-24.jpg |  | - |  | Asbest | Asbest: Widerlegt | [10 empty] | OG | 1073.2323 | 708.7704
MaP-9 | Einzelprobe | VM-11 | (elastische) Bodenbeläge | Boden |  | Küche | OG | Boden |  |  | 24.10.2025 - 09:36 |  |  |  | Küche -OG -Boden _MaP-9_25-10-24.jpg | Küche -OG -Boden _MaP-9_detail_25-10-24.jpg | 14 | m² |  | Asbest | Asbest: Bestätigt | 60 | % | 62.64719 | % | 3.137636 | m² |  |  |  |  | OG | 977.511 | 695.4312
MaP-10 | Einzelprobe | VM-12 | Putz | Wand |  | Küche / Reduit | OG | Wand |  |  | 24.10.2025 - 09:37 |  |  |  | Küche - Reduit -OG -Wand _MaP-10_25-10-24.jpg | Küche - Reduit -OG -Wand _MaP-10_detail_25-10-24.jpg |  | - |  | Asbest | Asbest: Widerlegt | [10 empty] | OG | 1076.4042 | 744.8751
MaP-11 | Einzelprobe | VM-13 | Putz | Decke |  | Küche / Reduit | OG | Decke |  |  | 24.10.2025 - 09:37 |  |  |  | Küche - Reduit -OG -Decke _MaP-11_25-10-24.jpg | Küche - Reduit -OG -Decke _MaP-11_detail_25-10-24.jpg |  | - |  | Asbest | Asbest: Widerlegt | [10 empty] | OG | 992.8552 | 752.0017
MaP-12 | Einzelprobe | VM-14 | (elastische) Bodenbeläge | Boden |  | Reduit | OG | Boden |  |  | 24.10.2025 - 09:39 |  |  |  | Reduit -OG -Boden _MaP-12_25-10-24.jpg | Reduit -OG -Boden _MaP-12_detail_25-10-24.jpg |  | - |  | Asbest | Asbest: Widerlegt | [10 empty] | OG | 1121.1456 | 752.9561
MaP-13 | Einzelprobe | VM-15 | Plattenkleber | Boden |  | Bad / WC | OG | Boden |  |  | 24.10.2025 - 09:42 |  |  |  | Bad - WC -OG -Boden _MaP-13_25-10-24.jpg | Bad - WC -OG -Boden _MaP-13_detail_25-10-24.jpg |  | - |  | Asbest | Asbest: Widerlegt | [10 empty] | OG | 1128.8285 | 716.6896
MaP-14 | Einzelprobe | VM-16 | Putz | Wand |  | Bad / WC | OG | Wand |  |  | 24.10.2025 - 09:43 |  |  |  | Bad - WC -OG -Wand _MaP-14_25-10-24.jpg | Bad - WC -OG -Wand _MaP-14_detail_25-10-24.jpg |  | - |  | Asbest | Asbest: Widerlegt | [10 empty] | OG | 675.5056 | 498.8909
MaP-15 | Einzelprobe | VM-17 | Plattenkleber | Wand |  | Bad / WC | OG | Wand |  |  | 24.10.2025 - 09:46 |  |  |  | Bad - WC -OG -Wand _MaP-15_25-10-24.jpg | Bad - WC -OG -Wand _MaP-15_detail_25-10-24.jpg |  | - |  | Asbest | Asbest: Widerlegt | [10 empty] | OG | 689.2699 | 599.9303
MaP-16 | Einzelprobe | VM-18 | Putz | Decke |  | Bad / WC | OG | Decke |  |  | 24.10.2025 - 09:47 |  |  |  | Bad - WC -OG -Decke _MaP-16_25-10-24.jpg | Bad - WC -OG -Decke _MaP-16_detail_25-10-24.jpg |  | - |  | Asbest | Asbest: Widerlegt | [10 empty] | OG | 673.8877 | 556.0978
MaP-17 | Einzelprobe | VM-19 | Fensterkitt | Fensterflügel |  | Gesamtes Haus | DG - UG | Fensterflügel |  |  | 24.10.2025 - 09:49 |  |  |  | Gesamtes Haus -DG - UG -Fenster..._MaP-17_25-10-24.jpg | Gesamtes Haus -DG - UG -Fenster..._MaP-17_detail_25-10-24.jpg |  | - |  | Asbest | Asbest: Bestätigt | [10 empty] | DG | 1409.1097 | 672.5328
MaP-18 | Einzelprobe | VM-20 | Anschlagkitt | Fensterrahmen |  | Gesamtes Haus | DG - UG | Fensterrahmen |  |  | 24.10.2025 - 09:49 |  |  |  | Gesamtes Haus -DG - UG -Fenster..._MaP-18_25-10-24.jpg | Gesamtes Haus -DG - UG -Fenster..._MaP-18_detail_25-10-24.jpg |  | - |  | Asbest | Asbest: Bestätigt | [10 empty] | DG | 1404.2187 | 454.2333
MaP-19 | Einzelprobe | VM-21 | (elastische) Bodenbeläge | Boden |  | Gang / Treppenhaus | OG -EG | Boden |  |  | 24.10.2025 - 09:52 |  |  |  | Gang - Treppenhaus -OG -EG -Boden _MaP-19_25-10-24.jpg | Gang - Treppenhaus -OG -EG -Boden _MaP-19_detail_25-10-24.jpg |  | - |  | Asbest | Asbest: Widerlegt | [10 empty] | OG | 1216.3485 | 531.2347
MaP-20 | Einzelprobe | VM-22 | Plattenkleber | Wand |  | Gang | OG | Lavabo |  |  | 24.10.2025 - 09:53 |  |  |  | Gang -OG -Lavabo _MaP-20_25-10-24.jpg | Gang -OG -Lavabo _MaP-20_detail_25-10-24.jpg |  | - |  | Asbest | Asbest: Widerlegt | [10 empty] | OG | 1111.151 | 677.4583
MaP-21 | Einzelprobe | VM-23 | Putz | Wand |  | Wohnzimmer | OG | Wand |  |  | 24.10.2025 - 09:57 |  |  |  | Wohnzimmer -OG -Wand _MaP-21_25-10-24.jpg | Wohnzimmer -OG -Wand _MaP-21_detail_25-10-24.jpg |  | - |  | Asbest | Asbest: Widerlegt | [10 empty] | OG | 1380.4838 | 452.4869
MaP-22 | Einzelprobe | VM-24 | Putz | Decke |  | Wohnzimmer | OG | Decke |  |  | 24.10.2025 - 09:57 |  |  |  | Wohnzimmer -OG -Decke _MaP-22_25-10-24.jpg | Wohnzimmer -OG -Decke _MaP-22_detail_25-10-24.jpg |  | - |  | Asbest | Asbest: Widerlegt | [10 empty] | OG | 1199.9847 | 347.8641
MaP-23 | Einzelprobe | VM-25 | Putz | Wand |  | Schlafzimmer | OG | Wand |  |  | 24.10.2025 - 09:59 |  |  |  | Schlafzimmer -OG -Wand _MaP-23_25-10-24.jpg | Schlafzimmer -OG -Wand _MaP-23_detail_25-10-24.jpg |  | - |  | Asbest | Asbest: Widerlegt | [10 empty] | OG | 684.2836 | 214.3102
MaP-24 | Einzelprobe | VM-26 | Putz | Decke |  | Schlafzimmer | OG | Decke |  |  | 24.10.2025 - 10:00 |  |  |  | Schlafzimmer -OG -Decke _MaP-24_25-10-24.jpg | Schlafzimmer -OG -Decke _MaP-24_detail_25-10-24.jpg |  | - |  | Asbest | Asbest: Widerlegt | [10 empty] | OG | 701.2902 | 354.1487
MaP-25 | Einzelprobe | VM-28 | Plattenkleber | Boden |  | Gang / Treppenhaus | EG - OG | Wand |  |  | 24.10.2025 - 10:13 |  |  |  | Gang - Treppenhaus -EG - OG -Wand_MaP-25_25-10-24.jpg | Gang - Treppenhaus -EG - OG -Wand_MaP-25_detail_25-10-24.jpg |  | - |  | Asbest | Asbest: Widerlegt | [10 empty] | EG | 1241.9181 | 503.9888
MaP-26 | Einzelprobe | VM-29 | Plattenkleber | Boden |  | Labor / WC | EG | Boden |  |  | 24.10.2025 - 10:17 |  |  |  | Labor - WC-EG -Boden _MaP-26_25-10-24.jpg | Labor - WC-EG -Boden _MaP-26_detail_25-10-24.jpg |  | - |  | Asbest | Asbest: Widerlegt | [10 empty] | EG | 768.8745 | 571.4562
MaP-27 | Einzelprobe | VM-30 | Putz | Wand |  | Labor / WC | EG | Wand |  |  | 24.10.2025 - 10:17 |  |  |  | Labor - WC-EG -Wand _MaP-27_25-10-24.jpg | Labor - WC-EG -Wand _MaP-27_detail_25-10-24.jpg |  | - |  | Asbest | Asbest: Widerlegt | [10 empty] | EG | 810.6573 | 631.1341
MaP-28 | Einzelprobe | VM-31 | Putz | Decke |  | Labor / WC | EG | Decke |  |  | 24.10.2025 - 10:18 |  |  |  | Labor - WC-EG -Decke _MaP-28_25-10-24.jpg | Labor - WC-EG -Decke _MaP-28_detail_25-10-24.jpg |  | - |  | Asbest | Asbest: Widerlegt | [10 empty] | EG | 711.312 | 603.6413
MaP-29 | Einzelprobe | VM-32 | Plattenkleber | Wand |  | Labor | EG | Wand |  |  | 24.10.2025 - 10:20 |  |  |  | Labor -EG -Wand _MaP-29_25-10-24.jpg | Labor -EG -Wand _MaP-29_detail_25-10-24.jpg |  | - |  | Asbest | Asbest: Widerlegt | [10 empty] | EG | 678.9448 | 401.991
MaP-30 | Einzelprobe | VM-33 | (elastische) Bodenbeläge | Boden |  | alle Schlafzimmer | EG | Boden |  |  | 24.10.2025 - 10:32 |  |  |  | alle Schlafzimmer -EG -Boden _MaP-30_25-10-24.jpg | alle Schlafzimmer -EG -Boden _MaP-30_detail_25-10-24.jpg |  | - |  | Asbest | Asbest: Widerlegt | [10 empty] | EG | 1047.1518 | 272.6857
MaP-31 | Einzelprobe | VM-34 | Plattenkleber | Wand |  | alle Schlafzimmer | EG | Wand |  |  | 24.10.2025 - 10:33 |  |  |  | alle Schlafzimmer -EG -Wand _MaP-31_25-10-24.jpg | alle Schlafzimmer -EG -Wand _MaP-31_detail_25-10-24.jpg |  | - |  | Asbest | Asbest: Widerlegt | [10 empty] | EG | 865.6945 | 230.4821
MaP-32 | Einzelprobe | VM-35 | Putz | Wand |  | Schlafzimmer | EG | Wand |  |  | 24.10.2025 - 10:34 |  |  |  | Schlafzimmer -EG -Wand _MaP-32_25-10-24.jpg | Schlafzimmer -EG -Wand _MaP-32_detail_25-10-24.jpg |  | - |  | Asbest | Asbest: Widerlegt | [10 empty] | EG | 1051.0045 | 325.4854
MaP-33 | Einzelprobe | VM-36 | Putz | Decke |  | Schlafzimmer | EG | Decke |  |  | 24.10.2025 - 10:36 |  |  |  | Schlafzimmer -EG -Decke _MaP-33_25-10-24.jpg | Schlafzimmer -EG -Decke _MaP-33_detail_25-10-24.jpg |  | - |  | Asbest | Asbest: Widerlegt | [10 empty] | EG | 1150.8747 | 274.9973
MaP-34 | Einzelprobe | VM-37 | (elastische) Bodenbeläge | Boden |  | Pausenraum | EG | Boden |  |  | 24.10.2025 - 10:39 |  |  |  | Pausenraum -EG -Boden _MaP-34_25-10-24.jpg | Pausenraum -EG -Boden _MaP-34_detail_25-10-24.jpg |  | - |  | Asbest | Asbest: Widerlegt | [10 empty] | EG | 959.8616 | 613.5263
MaP-35 | Einzelprobe | VM-40 | Putz | Wand |  | Waschküche / Garage | UG | Wand |  |  | 24.10.2025 - 10:50 |  |  |  | Waschküche - Garage -UG -Wand _MaP-35_25-10-24.jpg | Waschküche - Garage -UG -Wand _MaP-35_detail_25-10-24.jpg |  | - |  | Asbest | Asbest: Widerlegt | [10 empty] | EG | 1401.5644 | 630.53
MaP-36 | Einzelprobe | VM-41 | Plattenkleber | Wand |  | Waschküche | UG | Wand |  |  | 24.10.2025 - 10:50 |  |  |  | Waschküche -UG -Wand _MaP-36_25-10-24.jpg | Waschküche -UG -Wand _MaP-36_detail_25-10-24.jpg |  | - |  | Asbest | Asbest: Widerlegt | [10 empty] | EG | 1449.4685 | 541.0693
MaP-37 | Einzelprobe | VM-42 | Putz | Decke |  | Waschküche / Garage | UG | Decke |  |  | 24.10.2025 - 10:51 |  |  |  | Waschküche - Garage -UG -Decke _MaP-37_25-10-24.jpg | Waschküche - Garage -UG -Decke _MaP-37_detail_25-10-24.jpg |  | - |  | Asbest | Asbest: Widerlegt | [10 empty] | EG | 1461.6912 | 698.4974
MaP-38 | Einzelprobe | VM-44 | Putz | Wand |  | Heizraum | UG | Wand |  |  | 24.10.2025 - 10:56 |  |  |  | Heizraum -UG -Wand _MaP-38_25-10-24.jpg | Heizraum -UG -Wand _MaP-38_detail_25-10-24.jpg |  | - |  | Asbest | Asbest: Widerlegt | [10 empty] | UG | 1224.441 | 597.6373
MaP-39 | Einzelprobe | VM-46 | Putz | Wand |  | Fassade | EG - DG | Wand |  |  | 24.10.2025 - 11:03 |  |  |  | Fassade -EG - DG -Wand _MaP-39_25-10-24.jpg | Fassade -EG - DG -Wand _MaP-39_detail_25-10-24.jpg |  | - |  | Asbest | Asbest: Widerlegt | [10 empty] | EG | 845.8488 | 722.0953
MaP-40 | Einzelprobe | VM-47 | Putz | Sockel |  | Sockelputz | EG | Wand |  |  | 24.10.2025 - 11:07 |  |  |  | Sockelputz -EG -Wand _MaP-40_25-10-24.jpg | Sockelputz -EG -Wand _MaP-40_detail_25-10-24.jpg |  | - |  | Asbest | Asbest: Widerlegt | [10 empty] | EG | 1376.0693 | 80.1173
VB-1 | Visueller Befund | VM-1 | Faserzement | Unterdach |  | Estrich | DG | Unterdach |  |  | 24.10.2025 - 09:03 |  |  |  | Estrich -DG -Unterdach _VB-1_25-10-24.jpg | Estrich -DG -Unterdach _VB-1_detail_25-10-24.jpg |  | - |  | Asbest | Asbest: Widerlegt
VB-2 | Visueller Befund | VM-5 | LAP | Elektrotableau |  | Gang / Treppenhaus | DG | Elektrotableau |  |  | 24.10.2025 - 09:13 |  |  |  | Gang - Treppenhaus -DG -Elektro..._VB-2_25-10-24.jpg | Gang - Treppenhaus -DG -Elektro..._VB-2_detail_25-10-24.jpg | 1 | m² |  | Asbest | Asbest: Bestätigt | [10 empty] | DG | 1236.413 | 676.1733
VB-3 | Visueller Befund | VM-27 | LAP | Nachtspeicherofen |  | Gang | EG | Nachtspeicherofen |  |  | 24.10.2025 - 10:10 |  |  |  | Gang -EG -Nachtsp..._VB-3_25-10-24.jpg | Gang -EG -Nachtsp..._VB-3_detail_25-10-24.jpg | 1 | Stück |  | Asbest | Asbest: Bestätigt | [10 empty] | EG | 1214.6449 | 536.5237
VB-4 | Visueller Befund | VM-38 | Faserzement | Waschtrog |  | Waschküche | EG | Waschtrog |  |  | 24.10.2025 - 10:44 |  |  |  | Waschküche -EG -Waschtrog _VB-4_25-10-24.jpg | Waschküche -EG -Waschtrog _VB-4_detail_25-10-24.jpg | 2 | m |  | Asbest | Asbest: Bestätigt | 80 | % | -2.220446e-14 | % | 1.6 | m
VB-5 | Visueller Befund | VM-39 | Faserzement | Fallrohr |  | Gesamtes Haus | DG - UG | Fallrohr |  |  | 24.10.2025 - 10:46 |  |  |  | Gesamtes Haus -DG - UG -Fallrohr _VB-5_25-10-24.jpg | Gesamtes Haus -DG - UG -Fallrohr _VB-5_detail_25-10-24.jpg |  | - |  | Asbest | Asbest: Widerlegt | [10 empty] | DG | 1253.1661 | 787.8435
VB-6 | Visueller Befund | VM-43 | LAP | Elektrotableau |  | Heizraum | UG | Elektrotableau |  |  | 24.10.2025 - 10:55 |  |  |  | Heizraum -UG -Elektro..._VB-6_25-10-24.jpg | Heizraum -UG -Elektro..._VB-6_detail_25-10-24.jpg | 2 | m² |  | Asbest | Asbest: Bestätigt | [10 empty] | UG | 1068.15 | 644.7711
VB-7 | Visueller Befund | VM-45 | Asbestschnüre | Holzofen |  | Heizraum | UG | Holzofen |  |  | 24.10.2025 - 10:57 |  |  |  | Heizraum -UG -Holzofen _VB-7_25-10-24.jpg | Heizraum -UG -Holzofen _VB-7_detail_25-10-24.jpg | 2 | m |  | Asbest | Asbest: Bestätigt | [10 empty] | UG | 1109.6607 | 512.7221