## Report
Bezeichnung Befund | Art | Verdachtsmoment | Material | Zugehöriges Bauteil | Farbe | Gebäude/Bereich | Stockwerk/Ebene | Raum/Teilbereich | Bemerkung Probe/Befund | Bemerkung Verdachtsmoment | Erfassungszeitpunkt | Probenehmer | Überblick | Detail | Dateiname Überblick | Dateiname Detail | Menge | Einheit | Mischprobe | Verdacht | Einstufung | Angenommene Trefferwahrscheinlichkeit | Einheit | Aussagesicherheit | Einheit | Risikomenge | Einheit | Begründung | Ergebnis Analytik | Bewertung | Aufgabe | Referenzkarte | X-Koordinate | Y-Koordinate
MaP-1 | Einzelprobe | VM-1 | Faserzement | Unterdach |  | Estrich | DG | Unterdach |  |  | 31.10.2025 - 15:10 |  |  |  | Estrich -DG -Unterdach _MaP-1_25-10-31.jpg | Estrich -DG -Unterdach _MaP-1_detail_25-10-31.jpg | 150 | m² |  | Asbest | Asbest: Bestätigt | 80 | % | 80.92643 | % | 22.88829 | m² |  |  |  |  | OG | 863.0924 | 739.5653
MaP-2 | Einzelprobe | VM-3 | Klebstoffe | Boden |  | Schlafzimmer / Gang | OG | Boden |  |  | 31.10.2025 - 15:17 |  |  |  | Schlafzimmer - Gang -OG -Boden _MaP-2_25-10-31.jpg | Schlafzimmer - Gang -OG -Boden _MaP-2_detail_25-10-31.jpg |  | - |  | Asbest | Asbest: Widerlegt | [10 empty] | OG | 473.3431 | 585.1564
MaP-3 | Einzelprobe | VM-4 | Putz | Wand |  | Schlafzimmer | OG | Wand |  |  | 31.10.2025 - 15:18 |  |  |  | Schlafzimmer -OG -Wand _MaP-3_25-10-31.jpg | Schlafzimmer -OG -Wand _MaP-3_detail_25-10-31.jpg |  | - |  | Asbest | Asbest: Widerlegt | [10 empty] | OG | 790.68 | 739.5653
MaP-4 | Einzelprobe | VM-5 | Putz | Wand |  | Treppenhaus / Gang | OG - UG | Wand |  |  | 31.10.2025 - 15:20 |  |  |  | Treppenhaus - Gang -OG - UG -Wand _MaP-4_25-10-31.jpg | Treppenhaus - Gang -OG - UG -Wand _MaP-4_detail_25-10-31.jpg |  | - |  | Asbest | Asbest: Widerlegt | [10 empty] | OG | 797.0693 | 547.8853
MaP-5 | Einzelprobe | VM-6 | Plattenkleber | Wand |  | WC | EG | Wand |  |  | 31.10.2025 - 15:30 |  |  |  | WC -EG -Wand _MaP-5_25-10-31.jpg | WC -EG -Wand _MaP-5_detail_25-10-31.jpg |  | - |  | Asbest | Asbest: Widerlegt | [10 empty] | EG | 329.435 | 620.3129
MaP-6 | Einzelprobe | VM-7 | Plattenkleber | Boden |  | WC | EG | Boden |  |  | 31.10.2025 - 15:31 |  |  |  | WC -EG -Boden _MaP-6_25-10-31.jpg | WC -EG -Boden _MaP-6_detail_25-10-31.jpg |  | - |  | Asbest | Asbest: Widerlegt | [10 empty] | EG | 233.844 | 668.2209
MaP-7 | Einzelprobe | VM-8 | Putz | Decke |  | WC | EG | Decke |  |  | 31.10.2025 - 15:32 |  |  |  | WC -EG -Decke _MaP-7_25-10-31.jpg | WC -EG -Decke _MaP-7_detail_25-10-31.jpg |  | - |  | Asbest | Asbest: Widerlegt | [10 empty] | EG | 286.6643 | 696.4387
MaP-8 | Einzelprobe | VM-9 | Plattenkleber | Boden |  | Gang / Küche / Wohnzimmer | EG | Boden |  |  | 31.10.2025 - 15:35 |  |  |  | Gang - Küche - Wo...-EG -Boden _MaP-8_25-10-31.jpg | Gang - Küche - Wo...-EG -Boden _MaP-8_detail_25-10-31.jpg |  | - |  | Asbest | Asbest: Widerlegt | [10 empty] | EG | 714.8564 | 1106.5951
MaP-9 | Einzelprobe | VM-10 | Putz | Decke |  | Treppenhaus / Gang | OG - UG | Decke |  |  | 31.10.2025 - 15:39 |  |  |  | Treppenhaus - Gang -OG - UG -Decke _MaP-9_25-10-31.jpg | Treppenhaus - Gang -OG - UG -Decke _MaP-9_detail_25-10-31.jpg |  | - |  | Asbest | Asbest: Widerlegt | [10 empty] | OG | 642.6604 | 552.1449
MaP-10 | Einzelprobe | VM-11 | Putz | Wand |  | Schlafzimmer | EG | Wand |  |  | 31.10.2025 - 15:45 |  |  |  | Schlafzimmer -EG -Wand _MaP-10_25-10-31.jpg | Schlafzimmer -EG -Wand _MaP-10_detail_25-10-31.jpg |  | - |  | Asbest | Asbest: Widerlegt | [10 empty] | EG | 898.7338 | 964.0236
MaP-11 | Einzelprobe | VM-12 | Plattenkleber | Wand |  | Küche | EG | Wand |  |  | 31.10.2025 - 15:49 |  |  |  | Küche -EG -Wand _MaP-11_25-10-31.jpg | Küche -EG -Wand _MaP-11_detail_25-10-31.jpg |  | - |  | Asbest | Asbest: Widerlegt | [10 empty] | EG | 1101.2653 | 1047.9676
MaP-12 | Einzelprobe | VM-13 | Putz | Decke |  | Küche | EG | Decke |  |  | 31.10.2025 - 15:51 |  |  |  | Küche -EG -Decke _MaP-12_25-10-31.jpg | Küche -EG -Decke _MaP-12_detail_25-10-31.jpg |  | - |  | Asbest | Asbest: Widerlegt | [10 empty] | EG | 1007.9942 | 1125.2493
MaP-13 | Einzelprobe | VM-14 | Putz | Wand |  | Wohnzimmer | EG | Wand |  |  | 31.10.2025 - 15:58 |  |  |  | Wohnzimmer -EG -Wand _MaP-13_25-10-31.jpg | Wohnzimmer -EG -Wand _MaP-13_detail_25-10-31.jpg |  | - |  | Asbest | Asbest: Widerlegt | [10 empty] | EG | 175.2164 | 878.7471
MaP-14 | Einzelprobe | VM-15 | Putz | Decke |  | Wohnzimmer | EG Decke |  |  |  | 31.10.2025 - 15:58 |  |  |  | Wohnzimmer -EG Decke -_MaP-14_25-10-31.jpg | Wohnzimmer -EG Decke -_MaP-14_detail_25-10-31.jpg |  | - |  | Asbest | Asbest: Widerlegt | [10 empty] | EG | 376.4156 | 889.4067
MaP-15 | Einzelprobe | VM-16 | Putz | Wand |  | Wohnzimmer | EG | Cheminée |  |  | 31.10.2025 - 16:01 |  |  |  | Wohnzimmer -EG -Cheminée _MaP-15_25-10-31.jpg | Wohnzimmer -EG -Cheminée _MaP-15_detail_25-10-31.jpg |  | - |  | Asbest | Asbest: Widerlegt | [10 empty] | EG | 668.2209 | 874.7498
MaP-16 | Einzelprobe | VM-18 | Plattenkleber | Boden |  | Luftschutz Raum | UG | Boden |  |  | 31.10.2025 - 16:05 |  |  |  | Luftschutz Raum -UG -Boden _MaP-16_25-10-31.jpg | Luftschutz Raum -UG -Boden _MaP-16_detail_25-10-31.jpg |  | - |  | Asbest | Asbest: Widerlegt | [10 empty] | UG | 888.2469 | 886.3969
MaP-17 | Einzelprobe | VM-19 | Plattenkleber | Wand |  | Dusche | UG | Wand |  |  | 31.10.2025 - 16:08 |  |  |  | Dusche -UG -Wand _MaP-17_25-10-31.jpg | Dusche -UG -Wand _MaP-17_detail_25-10-31.jpg |  | - |  | Asbest | Asbest: Widerlegt | [10 empty] | UG | 914.2312 | 227.1585
MaP-18 | Einzelprobe | VM-20 | Putz | Decke |  | Dusche | UG | Decke |  |  | 31.10.2025 - 16:10 |  |  |  | Dusche -UG -Decke_MaP-18_25-10-31.jpg | Dusche -UG -Decke_MaP-18_detail_25-10-31.jpg |  | - |  | Asbest | Asbest: Widerlegt | [10 empty] | UG | 724.196 | 296.8191
MaP-19 | Einzelprobe | VM-21 | Klebstoffe | Boden |  | Dusche | UG | Boden |  |  | 31.10.2025 - 16:13 |  |  |  | Dusche -UG -Boden _MaP-19_25-10-31.jpg | Dusche -UG -Boden _MaP-19_detail_25-10-31.jpg |  | - |  | Asbest | Asbest: Widerlegt | [10 empty] | UG | 667.7098 | 291.4902
MaP-20 | Einzelprobe | VM-22 | Putz | Wand |  | Garage | EG | Wand |  |  | 31.10.2025 - 16:15 |  |  |  | Garage -EG -Wand _MaP-20_25-10-31.jpg | Garage -EG -Wand _MaP-20_detail_25-10-31.jpg |  | - |  | Asbest | Asbest: Widerlegt | [10 empty] | EG | 1026.6484 | 100.5996
MaP-21 | Einzelprobe | VM-23 | Putz | Wand |  | Fassade | EG- DG | Wand |  |  | 31.10.2025 - 16:16 |  |  |  | Fassade -EG- DG -Wand _MaP-21_25-10-31.jpg | Fassade -EG- DG -Wand _MaP-21_detail_25-10-31.jpg |  | - |  | Asbest | Asbest: Widerlegt | [10 empty] | EG | 132.9218 | 826.183
VB-1 | Visueller Befund | VM-2 | Plattenkleber | Wand |  | Badezimmer | OG | Wand / Decke / Boden |  |  | 31.10.2025 - 15:13 |  |  |  | Badezimmer -OG -Wand - ..._VB-1_25-10-31.jpg | Badezimmer -OG -Wand - ..._VB-1_detail_25-10-31.jpg |  | - |  | Asbest | Asbest: Widerlegt | [10 empty] | OG | 545.7556 | 744.8898
VB-2 | Visueller Befund | VM-17 | Asbestschnüre | Cheminée |  | Wohnzimmer | EG | Cheminée |  |  | 31.10.2025 - 16:02 |  |  |  | Wohnzimmer -EG -Cheminée _VB-2_25-10-31.jpg | Wohnzimmer -EG -Cheminée _VB-2_detail_25-10-31.jpg |  | - |  | Asbest | Asbest: Bestätigt | [10 empty] | EG | 609.5933 | 820.1196