## Report
Bezeichnung Befund | Art | Verdachtsmoment | Material | Zugehöriges Bauteil | Farbe | Gebäude/Bereich | Stockwerk/Ebene | Raum/Teilbereich | Bemerkung Probe/Befund | Bemerkung Verdachtsmoment | Erfassungszeitpunkt | Probenehmer | Überblick | Detail | Dateiname Überblick | Dateiname Detail | Menge | Einheit | Mischprobe | Verdacht | Einstufung | Angenommene Trefferwahrscheinlichkeit | Einheit | Aussagesicherheit | Einheit | Risikomenge | Einheit | Begründung | Ergebnis Analytik | Bewertung | Aufgabe | Referenzkarte | X-Koordinate | Y-Koordinate
MaP-1 | Einzelprobe | VM-1 | Putz | Wand |  | Heizraum | UG | Wand |  |  | 03.11.2025 - 13:41 |  |  |  | Heizraum -UG -Wand _MaP-1_25-11-03.jpg | Heizraum -UG -Wand _MaP-1_detail_25-11-03.jpg |  | - |  | Asbest | Asbest: Widerlegt
MaP-2 | Einzelprobe | VM-3 | Putz | Wand |  | Lager | UG | Wand |  |  | 03.11.2025 - 13:54 |  |  |  | Lager -UG -Wand _MaP-2_25-11-03.jpg | Lager -UG -Wand _MaP-2_detail_25-11-03.jpg |  | - |  | Asbest | Asbest: Widerlegt
MaP-4 | Einzelprobe | VM-4 | (elastische) Bodenbeläge | Boden |  | Kerzenlager | UG | Boden |  |  | 03.11.2025 - 14:10 |  |  |  | Kerzenlager-UG -Boden _MaP-4_25-11-03.jpg | Kerzenlager-UG -Boden _MaP-4_detail_25-11-03.jpg |  | - |  | Asbest | Asbest: Widerlegt
MaP-5 | Einzelprobe | VM-5 | Putz | Wand |  | Gang / Treppenhaus | UG - DG | Wand |  |  | 03.11.2025 - 14:14 |  |  |  | Gang - Treppenhaus -UG - DG -Wand _MaP-5_25-11-03.jpg | Gang - Treppenhaus -UG - DG -Wand _MaP-5_detail_25-11-03.jpg |  | - |  | Asbest | Asbest: Widerlegt
MaP-6 | Einzelprobe | VM-6 | Putz | Decke |  | Gang / Treppenhaus | UG - DG | Decke |  |  | 03.11.2025 - 14:16 |  |  |  | Gang - Treppenhaus -UG - DG -Decke _MaP-6_25-11-03.jpg | Gang - Treppenhaus -UG - DG -Decke _MaP-6_detail_25-11-03.jpg |  | - |  | Asbest | Asbest: Widerlegt
MaP-7 | Einzelprobe | VM-7 | Plattenkleber | Boden |  | Gang / Treppenhaus / WC / Stube | EG - DG | Boden |  |  | 03.11.2025 - 14:24 |  |  |  | Gang - Treppenhau...-EG - DG -Boden _MaP-7_25-11-03.jpg | Gang - Treppenhau...-EG - DG -Boden _MaP-7_detail_25-11-03.jpg |  | - |  | Asbest | Asbest: Widerlegt
MaP-8 | Einzelprobe | VM-8 | Plattenkleber | Wand |  | WC | EG - DG | Wand |  |  | 03.11.2025 - 14:29 |  |  |  | WC -EG - DG -Wand _MaP-8_25-11-03.jpg | WC -EG - DG -Wand _MaP-8_detail_25-11-03.jpg |  | - |  | Asbest | Asbest: Widerlegt
MaP-9 | Einzelprobe | VM-9 | Putz | Decke |  | WC | EG - DG | Decke |  |  | 03.11.2025 - 14:30 |  |  |  | WC -EG - DG -Decke _MaP-9_25-11-03.jpg | WC -EG - DG -Decke _MaP-9_detail_25-11-03.jpg |  | - |  | Asbest | Asbest: Widerlegt
MaP-10 | Einzelprobe | VM-10 | Plattenkleber | Wand |  | Küche | EG | Wand |  |  | 03.11.2025 - 14:37 |  |  |  | Küche -EG -Wand _MaP-10_25-11-03.jpg | Küche -EG -Wand _MaP-10_detail_25-11-03.jpg |  | - |  | Asbest | Asbest: Widerlegt
MaP-11 | Einzelprobe | VM-11 | Putz | Decke |  | Küche / Lagerraum | EG | Decke |  |  | 03.11.2025 - 14:38 |  |  |  | Küche - Lagerraum -EG -Decke _MaP-11_25-11-03.jpg | Küche - Lagerraum -EG -Decke _MaP-11_detail_25-11-03.jpg |  | - |  | Asbest | Asbest: Widerlegt
MaP-12 | Einzelprobe | VM-12 | Plattenkleber | Boden |  | Küche / Lagerraum | EG | Boden |  |  | 03.11.2025 - 14:38 |  |  |  | Küche - Lagerraum -EG -Boden _MaP-12_25-11-03.jpg | Küche - Lagerraum -EG -Boden _MaP-12_detail_25-11-03.jpg |  | - |  | Asbest | Asbest: Widerlegt
MaP-13 | Einzelprobe | VM-13 | Putz | Wand |  | Stube | EG | Wand |  |  | 03.11.2025 - 14:41 |  |  |  | Stube -EG -Wand _MaP-13_25-11-03.jpg | Stube -EG -Wand _MaP-13_detail_25-11-03.jpg |  | - |  | Asbest | Asbest: Widerlegt
MaP-14 | Einzelprobe | VM-14 | Putz | Wand |  | Stube | OG | Wand |  |  | 03.11.2025 - 14:46 |  |  |  | Stube -OG -Wand _MaP-14_25-11-03.jpg | Stube -OG -Wand _MaP-14_detail_25-11-03.jpg |  | - |  | Asbest | Asbest: Widerlegt
MaP-15 | Einzelprobe | VM-16 | Plattenkleber | Wand |  | Küche | OG | Wand |  |  | 03.11.2025 - 14:48 |  |  |  | Küche -OG -Wand _MaP-15_25-11-03.jpg | Küche -OG -Wand _MaP-15_detail_25-11-03.jpg |  | - |  | Asbest | Asbest: Widerlegt
MaP-16 | Einzelprobe | VM-17 | Putz | Decke |  | Küche | OG | Decke |  |  | 03.11.2025 - 14:49 |  |  |  | Küche -OG -Decke _MaP-16_25-11-03.jpg | Küche -OG -Decke _MaP-16_detail_25-11-03.jpg |  | - |  | Asbest | Asbest: Widerlegt
MaP-18 | Einzelprobe | VM-19 | Plattenkleber | Wand |  | Küche | DG | Wand |  |  | 03.11.2025 - 14:58 |  |  |  | Küche -DG-Wand _MaP-18_25-11-03.jpg | Küche -DG-Wand _MaP-18_detail_25-11-03.jpg |  | - |  | Asbest | Asbest: Widerlegt
MaP-19 | Einzelprobe | VM-20 | Plattenkleber | Wand |  | WHG. Küche / WC | EG | Wand |  |  | 03.11.2025 - 15:06 |  |  |  | WHG. Küche - WC -EG -Wand _MaP-19_25-11-03.jpg | WHG. Küche - WC -EG -Wand _MaP-19_detail_25-11-03.jpg |  | - |  | Asbest | Asbest: Widerlegt
MaP-20 | Einzelprobe | VM-21 | Putz | Decke |  | WHG. Küche | EG | Decke |  |  | 03.11.2025 - 15:06 |  |  |  | WHG. Küche -EG -Decke _MaP-20_25-11-03.jpg | WHG. Küche -EG -Decke _MaP-20_detail_25-11-03.jpg |  | - |  | Asbest | Asbest: Widerlegt
MaP-21 | Einzelprobe | VM-22 | Putz | Wand |  | WHG. Küche / WC | EG | Wand |  |  | 03.11.2025 - 15:07 |  |  |  | WHG. Küche - WC -EG -Wand _MaP-21_25-11-03.jpg | WHG. Küche - WC -EG -Wand _MaP-21_detail_25-11-03.jpg |  | - |  | Asbest | Asbest: Widerlegt
MaP-22 | Einzelprobe | VM-23 | Plattenkleber | Boden |  | WHG. Küche / WC | EG | Boden |  |  | 03.11.2025 - 15:07 |  |  |  | WHG. Küche - WC -EG -Boden _MaP-22_25-11-03.jpg | WHG. Küche - WC -EG -Boden _MaP-22_detail_25-11-03.jpg |  | - |  | Asbest | Asbest: Widerlegt
MaP-23 | Einzelprobe | VM-24 | Putz | Wand |  | WHG. Wohnzimmer / Eingang / Treppenhaus | EG | Wand |  |  | 03.11.2025 - 15:09 |  |  |  | WHG. Wohnzimmer -...-EG -Wand _MaP-23_25-11-03.jpg | WHG. Wohnzimmer -...-EG -Wand _MaP-23_detail_25-11-03.jpg |  | - |  | Asbest | Asbest: Widerlegt
MaP-24 | Einzelprobe | VM-25 | Putz | Decke |  | WHG. Bad | OG | Decke |  |  | 03.11.2025 - 15:13 |  |  |  | WHG. Bad -OG -Decke _MaP-24_25-11-03.jpg | WHG. Bad -OG -Decke _MaP-24_detail_25-11-03.jpg |  | - |  | Asbest | Asbest: Widerlegt
MaP-25 | Einzelprobe | VM-26 | Plattenkleber | Boden |  | WHG. Bad | OG | Boden |  |  | 03.11.2025 - 15:16 |  |  |  | WHG. Bad -OG -Boden _MaP-25_25-11-03.jpg | WHG. Bad -OG -Boden _MaP-25_detail_25-11-03.jpg |  | - |  | Asbest | Asbest: Widerlegt
MaP-26 | Einzelprobe | VM-27 | Plattenkleber | Wand |  | WHG. Bad | OG | Wand |  |  | 03.11.2025 - 15:17 |  |  |  | WHG. Bad -OG -Wand _MaP-26_25-11-03.jpg | WHG. Bad -OG -Wand _MaP-26_detail_25-11-03.jpg |  | - |  | Asbest | Asbest: Widerlegt
MaP-27 | Einzelprobe | VM-28 | Putz | Wand |  | WHG. Schlafzimmer | OG | Wand |  |  | 03.11.2025 - 15:19 |  |  |  | WHG. Schlafzimmer -OG -Wand _MaP-27_25-11-03.jpg | WHG. Schlafzimmer -OG -Wand _MaP-27_detail_25-11-03.jpg |  | - |  | Asbest | Asbest: Widerlegt
MaP-28 | Einzelprobe | VM-29 | Putz | Decke |  | WHG. Schlafzimmer | OG | Decke |  |  | 03.11.2025 - 15:19 |  |  |  | WHG. Schlafzimmer -OG -Decke _MaP-28_25-11-03.jpg | WHG. Schlafzimmer -OG -Decke _MaP-28_detail_25-11-03.jpg |  | - |  | Asbest | Asbest: Widerlegt
MaP-29 | Einzelprobe | VM-30 | Putz | Wand |  | Sockelputz | UG | Wand |  |  | 03.11.2025 - 15:26 |  |  |  | Sockelputz -UG -Wand _MaP-29_25-11-03.jpg | Sockelputz -UG -Wand _MaP-29_detail_25-11-03.jpg |  | - |  | Asbest | Asbest: Widerlegt
VB-1 | Visueller Befund | VM-2 | Faserzement | Fallrohr |  | Gesamtes Haus | UG - DG | Fallrohr |  |  | 03.11.2025 - 13:49 |  |  |  | Gesamtes Haus -UG - DG -Fallrohr _VB-1_25-11-03.jpg | Gesamtes Haus -UG - DG -Fallrohr _VB-1_detail_25-11-03.jpg |  | - |  | Asbest | Asbest: Bestätigt
VB-2 | Visueller Befund | VM-15 | Asbestschnüre | Cheminée |  | Stube | OG | Cheminée |  |  | 03.11.2025 - 14:47 |  |  |  | Stube -OG -Cheminée _VB-2_25-11-03.jpg | Stube -OG -Cheminée _VB-2_detail_25-11-03.jpg |  | - |  | Asbest | Asbest: Bestätigt
VB-3 | Visueller Befund | VM-18 | Faserzement | Unterdach |  | Musikzimmer | DG | Unterdach |  |  | 03.11.2025 - 14:54 |  |  |  | Musikzimmer -DG -Unterdach _VB-3_25-11-03.jpg | Musikzimmer -DG -Unterdach _VB-3_detail_25-11-03.jpg | 200 | m² |  | Asbest | Asbest: Bestätigt | 80 | % | -2.220446e-14 | % | 160 | m²