## Report
Bezeichnung Befund | Art | Verdachtsmoment | Material | Zugehöriges Bauteil | Farbe | Gebäude/Bereich | Stockwerk/Ebene | Raum/Teilbereich | Bemerkung Probe/Befund | Bemerkung Verdachtsmoment | Erfassungszeitpunkt | Probenehmer | Überblick | Detail | Dateiname Überblick | Dateiname Detail | Menge | Einheit | Mischprobe | Verdacht | Einstufung | Angenommene Trefferwahrscheinlichkeit | Einheit | Aussagesicherheit | Einheit | Risikomenge | Einheit | Begründung | Ergebnis Analytik | Bewertung | Aufgabe | Referenzkarte | X-Koordinate | Y-Koordinate
MaP-1 | Einzelprobe | VM-2 | technisches Textil | Rohrummantellung |  | Gesamtes Haus | UG - DG | Rohrbandage |  |  | 03.11.2025 - 08:39 |  |  |  | Gesamtes Haus -UG - DG -Rohrban..._MaP-1_25-11-03.jpg | Gesamtes Haus -UG - DG -Rohrban..._MaP-1_detail_25-11-03.jpg |  | - |  | Asbest | Asbest: Widerlegt
MaP-2 | Einzelprobe | VM-5 | Putz | Wand |  | Waschküche | UG | Wand |  |  | 03.11.2025 - 08:47 |  |  |  | Waschküche -UG -Wand _MaP-2_25-11-03.jpg | Waschküche -UG -Wand _MaP-2_detail_25-11-03.jpg |  | - |  | Asbest | Asbest: Widerlegt
MaP-3 | Einzelprobe | VM-6 | Putz | Decke |  | Waschküche | UG | Decke |  |  | 03.11.2025 - 08:47 |  |  |  | Waschküche -UG -Decke _MaP-3_25-11-03.jpg | Waschküche -UG -Decke _MaP-3_detail_25-11-03.jpg |  | - |  | Asbest | Asbest: Widerlegt
MaP-4 | Einzelprobe | VM-7 | Putz | Wand |  | Gang / Treppenhaus | UG- DG | Wand |  |  | 03.11.2025 - 08:49 |  |  |  | Gang - Treppenhaus -UG- DG -Wand _MaP-4_25-11-03.jpg | Gang - Treppenhaus -UG- DG -Wand _MaP-4_detail_25-11-03.jpg |  | - |  | Asbest | Asbest: Widerlegt
MaP-5 | Einzelprobe | VM-8 | Putz | Decke |  | Gang / Treppenhaus | UG- DG | Decke |  |  | 03.11.2025 - 08:51 |  |  |  | Gang - Treppenhaus -UG- DG -Decke _MaP-5_25-11-03.jpg | Gang - Treppenhaus -UG- DG -Decke _MaP-5_detail_25-11-03.jpg |  | - |  | Asbest | Asbest: Widerlegt
MaP-6 | Einzelprobe | VM-10 | Putz | Decke / Wand |  | WC | EG | Wand / Decke |  |  | 03.11.2025 - 08:57 |  |  |  | WC -EG -Wand - ..._MaP-6_25-11-03.jpg | WC -EG -Wand - ..._MaP-6_detail_25-11-03.jpg |  | - |  | Asbest | Asbest: Widerlegt
MaP-7 | Einzelprobe | VM-11 | Plattenkleber | Wand |  | Bad | EG -OG | Wand |  |  | 03.11.2025 - 09:05 |  |  |  | Bad -EG -OG -Wand _MaP-7_25-11-03.jpg | Bad -EG -OG -Wand _MaP-7_detail_25-11-03.jpg |  | - |  | Asbest | Asbest: Widerlegt
MaP-8 | Einzelprobe | VM-12 | (elastische) Bodenbeläge | Boden |  | Bad / Küche | EG | Boden |  |  | 03.11.2025 - 09:05 |  |  |  | Bad - Küche -EG -Boden _MaP-8_25-11-03.jpg | Bad - Küche -EG -Boden _MaP-8_detail_25-11-03.jpg | 15 | m² |  | Asbest | Asbest: Bestätigt | 60 | % | 62.55649 | % | 3.369916 | m²
MaP-9 | Einzelprobe | VM-13 | Putz | Wand |  | Bad / Küche | EG | Wand |  |  | 03.11.2025 - 09:06 |  |  |  | Bad - Küche -EG -Wand _MaP-9_25-11-03.jpg | Bad - Küche -EG -Wand _MaP-9_detail_25-11-03.jpg |  | - |  | Asbest | Asbest: Widerlegt
MaP-10 | Einzelprobe | VM-14 | Putz | Decke |  | Bad / Küche | EG | Decke |  |  | 03.11.2025 - 09:07 |  |  |  | Bad - Küche -EG -Decke _MaP-10_25-11-03.jpg | Bad - Küche -EG -Decke _MaP-10_detail_25-11-03.jpg |  | - |  | Asbest | Asbest: Widerlegt
MaP-11 | Einzelprobe | VM-1 | Putz | Wand |  | Wohnzimmer | EG | Wand |  |  | 03.11.2025 - 09:23 |  |  |  | Wohnzimmer -EG -Wand _MaP-11_25-11-03.jpg | Wohnzimmer -EG -Wand _MaP-11_detail_25-11-03.jpg | 20 | m² |  | Asbest | Asbest: Bestätigt | 80 | % | 82.54982 | % | 2.792028 | m²
MaP-12 | Einzelprobe | VM-16 | Putz | Decke |  | Schlafzimmer | EG | Decke |  |  | 03.11.2025 - 09:30 |  |  |  | Schlafzimmer -EG -Decke _MaP-12_25-11-03.jpg | Schlafzimmer -EG -Decke _MaP-12_detail_25-11-03.jpg |  | - |  | Asbest | Asbest: Widerlegt
MaP-13 | Einzelprobe | VM-17 | Putz | Decke / Wand |  | WC | OG | Wand / Decke |  |  | 03.11.2025 - 09:31 |  |  |  | WC -OG -Wand - ..._MaP-13_25-11-03.jpg | WC -OG -Wand - ..._MaP-13_detail_25-11-03.jpg |  | - |  | Asbest | Asbest: Widerlegt
MaP-14 | Einzelprobe | VM-20 | (elastische) Bodenbeläge | Boden |  | Bad / Küche | OG | Boden |  |  | 03.11.2025 - 09:47 |  |  |  | Bad - Küche -OG -Boden _MaP-14_25-11-03.jpg | Bad - Küche -OG -Boden _MaP-14_detail_25-11-03.jpg |  | - |  | Asbest | Asbest: Widerlegt
MaP-15 | Einzelprobe | VM-21 | Plattenkleber | Wand |  | Küche | OG | Wand |  |  | 03.11.2025 - 09:48 |  |  |  | Küche -OG -Wand _MaP-15_25-11-03.jpg | Küche -OG -Wand _MaP-15_detail_25-11-03.jpg |  | - |  | Asbest | Asbest: Widerlegt
MaP-16 | Einzelprobe | VM-22 | Putz | Wand |  | Bad / Küche | OG | Wand |  |  | 03.11.2025 - 09:49 |  |  |  | Bad - Küche -OG -Wand _MaP-16_25-11-03.jpg | Bad - Küche -OG -Wand _MaP-16_detail_25-11-03.jpg |  | - |  | Asbest | Asbest: Widerlegt
MaP-17 | Einzelprobe | VM-23 | Putz | Decke |  | Bad / Küche | OG | Decke |  |  | 03.11.2025 - 09:49 |  |  |  | Bad - Küche -OG -Decke _MaP-17_25-11-03.jpg | Bad - Küche -OG -Decke _MaP-17_detail_25-11-03.jpg |  | - |  | Asbest | Asbest: Widerlegt
MaP-18 | Einzelprobe | VM-25 | Bodenschüttung | Boden |  | Gesamtes Haus | UG - DG | Bodenschüttung |  |  | 03.11.2025 - 09:55 |  |  |  | Gesamtes Haus -UG - DG -Bodensc..._MaP-18_25-11-03.jpg | Gesamtes Haus -UG - DG -Bodensc..._MaP-18_detail_25-11-03.jpg |  | - |  | Asbest | Asbest: Widerlegt
MaP-19 | Einzelprobe | VM-26 | Putz | Decke |  | Wohnzimmer | OG | Decke |  |  | 03.11.2025 - 10:07 |  |  |  | Wohnzimmer -OG -Decke _MaP-19_25-11-03.jpg | Wohnzimmer -OG -Decke _MaP-19_detail_25-11-03.jpg |  | - |  | Asbest | Asbest: Widerlegt
MaP-20 | Einzelprobe | VM-27 | Putz | Wand |  | Wohnzimmer | OG | Wand |  |  | 03.11.2025 - 10:08 |  |  |  | Wohnzimmer -OG -Wand _MaP-20_25-11-03.jpg | Wohnzimmer -OG -Wand _MaP-20_detail_25-11-03.jpg |  | - |  | Asbest | Asbest: Widerlegt
MaP-21 | Einzelprobe | VM-28 | Putz | Wand |  | Schlafzimmer | OG | Wand |  |  | 03.11.2025 - 10:10 |  |  |  | Schlafzimmer -OG -Wand _MaP-21_25-11-03.jpg | Schlafzimmer -OG -Wand _MaP-21_detail_25-11-03.jpg |  | - |  | Asbest | Asbest: Widerlegt
MaP-22 | Einzelprobe | VM-29 | Putz | Decke |  | Schlafzimmer | OG | Decke |  |  | 03.11.2025 - 10:11 |  |  |  | Schlafzimmer -OG -Decke _MaP-22_25-11-03.jpg | Schlafzimmer -OG -Decke _MaP-22_detail_25-11-03.jpg |  | - |  | Asbest | Asbest: Widerlegt
MaP-23 | Einzelprobe | VM-30 | Putz | Decke / Wand |  | WC | DG | Wand / Decke |  |  | 03.11.2025 - 10:13 |  |  |  | WC -DG -Wand - ..._MaP-23_25-11-03.jpg | WC -DG -Wand - ..._MaP-23_detail_25-11-03.jpg |  | - |  | Asbest | Asbest: Widerlegt
MaP-24 | Einzelprobe | VM-32 | Plattenkleber | Wand |  | Küche | DG | Wand |  |  | 03.11.2025 - 10:31 |  |  |  | Küche -DG -Wand _MaP-24_25-11-03.jpg | Küche -DG -Wand _MaP-24_detail_25-11-03.jpg |  | - |  | Asbest | Asbest: Widerlegt
MaP-25 | Einzelprobe | VM-33 | Putz | Wand |  | Küche | DG | Wand |  |  | 03.11.2025 - 10:32 |  |  |  | Küche -DG -Wand _MaP-25_25-11-03.jpg | Küche -DG -Wand _MaP-25_detail_25-11-03.jpg |  | - |  | Asbest | Asbest: Widerlegt
MaP-26 | Einzelprobe | VM-34 | Putz | Decke |  | Küche | DG | Decke |  |  | 03.11.2025 - 10:32 |  |  |  | Küche -DG -Decke _MaP-26_25-11-03.jpg | Küche -DG -Decke _MaP-26_detail_25-11-03.jpg |  | - |  | Asbest | Asbest: Widerlegt
MaP-27 | Einzelprobe | VM-36 | (elastische) Bodenbeläge | Boden |  | Bad | DG | Boden |  |  | 03.11.2025 - 10:33 |  |  |  | Bad -DG -Boden _MaP-27_25-11-03.jpg | Bad -DG -Boden _MaP-27_detail_25-11-03.jpg | 8 | m² |  | Asbest | Asbest: Bestätigt | 60 | % | 63.5141 | % | 1.751323 | m²
MaP-28 | Einzelprobe | VM-37 | Plattenkleber | Wand |  | Bad | DG | Wand |  |  | 03.11.2025 - 10:36 |  |  |  | Bad -DG -Wand _MaP-28_25-11-03.jpg | Bad -DG -Wand _MaP-28_detail_25-11-03.jpg |  | - |  | Asbest | Asbest: Widerlegt
MaP-29 | Einzelprobe | VM-39 | Putz | Wand |  | Fassade | EG - DG | Wand |  |  | 03.11.2025 - 10:44 |  |  |  | Fassade -EG - DG -Wand _MaP-29_25-11-03.jpg | Fassade -EG - DG -Wand _MaP-29_detail_25-11-03.jpg |  | - |  | Asbest | Asbest: Widerlegt
MaP-30 | Einzelprobe | VM-40 | Putz | Wand |  | Fassade | EG - DG | Wand |  |  | 03.11.2025 - 10:50 |  |  |  | Fassade -EG - DG -Wand _MaP-30_25-11-03.jpg | Fassade -EG - DG -Wand _MaP-30_detail_25-11-03.jpg |  | - |  | Asbest | Asbest: Widerlegt
MaP-31 | Einzelprobe | VM-41 | Putz | Wand | [6 empty] | 14.11.2025 - 17:45 |  |  |  | MaP-31_25-11-14.jpg | MaP-31_detail_25-11-14.jpg |  | - |  | Asbest | Asbest: Nicht eingestuft
VB-1 | Visueller Befund | VM-3 | Faserzement | Fallrohr |  | Gesamtes Haus | UG - DG | Fallrohr |  |  | 03.11.2025 - 08:41 |  |  |  | Gesamtes Haus -UG - DG -Fallrohr _VB-1_25-11-03.jpg | Gesamtes Haus -UG - DG -Fallrohr _VB-1_detail_25-11-03.jpg |  | - |  | Asbest | Asbest: Widerlegt
VB-2 | Visueller Befund | VM-4 | LAP | Elektrotableau |  | Gang | UG | Elektrotableau |  |  | 03.11.2025 - 08:44 |  |  |  | Gang -UG -Elektro..._VB-2_25-11-03.jpg | Gang -UG -Elektro..._VB-2_detail_25-11-03.jpg | 1 | m² |  | Asbest | Asbest: Bestätigt
VB-3 | Visueller Befund | VM-9 | LAP | Elektrotableau |  | Gang | EG | Elektrotableau |  |  | 03.11.2025 - 08:55 |  |  |  | Gang -EG -Elektro..._VB-3_25-11-03.jpg | Gang -EG -Elektro..._VB-3_detail_25-11-03.jpg | 3 | m² |  | Asbest | Asbest: Bestätigt
VB-4 | Visueller Befund | VM-15 | Faserzement | Wand |  | Küche | EG - OG | Wand |  |  | 03.11.2025 - 09:08 |  |  |  | Küche -EG - OG -Wand _VB-4_25-11-03.jpg | Küche -EG - OG -Wand _VB-4_detail_25-11-03.jpg | 4 | m² |  | Asbest | Asbest: Bestätigt | 80 | % | -2.220446e-14 | % | 3.2 | m²
VB-5 | Visueller Befund | VM-18 | Putz | Wand |  | Gesamtes Haus | UG - DG | Wand |  |  | 03.11.2025 - 09:37 |  |  |  | Gesamtes Haus -UG - DG -Wand _VB-5_25-11-03.jpg | Gesamtes Haus -UG - DG -Wand _VB-5_detail_25-11-03.jpg |  | - |  | Asbest | Asbest: Widerlegt
VB-6 | Visueller Befund | VM-19 | (elastische) Bodenbeläge | Boden |  | Gesamtes Haus | UG - DG | Boden |  |  | 03.11.2025 - 09:37 |  |  |  | Gesamtes Haus -UG - DG -Boden _VB-6_25-11-03.jpg | Gesamtes Haus -UG - DG -Boden _VB-6_detail_25-11-03.jpg |  | - |  | Asbest | Asbest: Widerlegt
VB-7 | Visueller Befund | VM-24 | LAP | Kachelofen |  | Wohnzimmer / Küche | OG | Kachelofen |  |  | 03.11.2025 - 09:52 |  |  |  | Wohnzimmer - Küche -OG -Kachelo..._VB-7_25-11-03.jpg | Wohnzimmer - Küche -OG -Kachelo..._VB-7_detail_25-11-03.jpg |  | - |  | Asbest | Asbest: Ungeklärt
VB-8 | Visueller Befund | VM-31 | LAP | Elektrotableau |  | Gang | DG | Elektrotableau |  |  | 03.11.2025 - 10:18 |  |  |  | Gang -DG -Elektro..._VB-8_25-11-03.jpg | Gang -DG -Elektro..._VB-8_detail_25-11-03.jpg | 1 | Stück |  | Asbest | Asbest: Bestätigt
VB-9 | Visueller Befund | VM-35 | Faserzement | Fallrohr |  | Bad | DG | Fallrohr |  |  | 03.11.2025 - 10:33 |  |  |  | Bad -DG -Fallrohr _VB-9_25-11-03.jpg | Bad -DG -Fallrohr _VB-9_detail_25-11-03.jpg | 2 | m |  | Asbest | Asbest: Bestätigt | 80 | % | -2.220446e-14 | % | 1.6 | m
VB-10 | Visueller Befund | VM-38 | Faserzement | Unterdach |  | Estrich | DG | Unterdach |  |  | 03.11.2025 - 10:39 |  |  |  | Estrich -DG -Unterdach _VB-10_25-11-03.jpg | Estrich -DG -Unterdach _VB-10_detail_25-11-03.jpg |  | - |  | Asbest | Asbest: Widerlegt