## Report
Bezeichnung Befund | Art | Verdachtsmoment | Material | Zugehöriges Bauteil | Farbe | Gebäude/Bereich | Stockwerk/Ebene | Raum/Teilbereich | Bemerkung Probe/Befund | Bemerkung Verdachtsmoment | Erfassungszeitpunkt | Probenehmer | Überblick | Detail | Dateiname Überblick | Dateiname Detail | Menge | Einheit | Mischprobe | Verdacht | Einstufung | Angenommene Trefferwahrscheinlichkeit | Einheit | Aussagesicherheit | Einheit | Risikomenge | Einheit | Begründung | Ergebnis Analytik | Bewertung | Aufgabe | Referenzkarte | X-Koordinate | Y-Koordinate
MaP-1 | Einzelprobe | VM-1 | Klebstoffe |  |  | alle Räume | DG - OG | Boden |  |  | 07.11.2025 - 13:10 |  |  |  | alle Räume -DG - OG -Boden _MaP-1_25-11-07.jpg | alle Räume -DG - OG -Boden _MaP-1_detail_25-11-07.jpg |  | - |  | Asbest | Asbest: Widerlegt
MaP-3 | Einzelprobe | VM-4 | Plattenkleber | Wand |  | WC | DG | Wand |  |  | 07.11.2025 - 13:20 |  |  |  | WC -DG -Wand _MaP-3_25-11-07.jpg | WC -DG -Wand _MaP-3_detail_25-11-07.jpg |  | - |  | Asbest | Asbest: Widerlegt
MaP-4 | Einzelprobe | VM-5 | Putz | Decke |  | WC | DG | Wand / Decke |  |  | 07.11.2025 - 13:20 |  |  |  | WC -DG -Wand - ..._MaP-4_25-11-07.jpg | WC -DG -Wand - ..._MaP-4_detail_25-11-07.jpg |  | - |  | Asbest | Asbest: Bestätigt
MaP-5 | Einzelprobe | VM-6 | Putz | Decke |  | Küche | OG | Decke |  |  | 07.11.2025 - 13:29 |  |  |  | Küche -OG-Decke _MaP-5_25-11-07.jpg | Küche -OG-Decke _MaP-5_detail_25-11-07.jpg |  | - |  | Asbest | Asbest: Widerlegt
MaP-2 | Einzelprobe | VM-7 | (elastische) Bodenbeläge | Boden |  | Gang / Treppenhaus / WC | DG- EG | Boden |  |  | 07.11.2025 - 13:35 |  |  |  | Gang - Treppenhau...-DG- EG -Boden _MaP-2_25-11-07.jpg | Gang - Treppenhau...-DG- EG -Boden _MaP-2_detail_25-11-07.jpg |  | - |  | Asbest | Asbest: Widerlegt
MaP-6 | Einzelprobe | VM-8 | Plattenkleber | Boden |  | Küche | OG | Boden |  |  | 07.11.2025 - 13:35 |  |  |  | Küche -OG-Boden _MaP-6_25-11-07.jpg | Küche -OG-Boden _MaP-6_detail_25-11-07.jpg |  | - |  | Asbest | Asbest: Widerlegt
MaP-7 | Einzelprobe | VM-9 | Plattenkleber | Wand |  | Küche | OG | Wand |  |  | 07.11.2025 - 13:36 |  |  |  | Küche -OG-Wand _MaP-7_25-11-07.jpg | Küche -OG-Wand _MaP-7_detail_25-11-07.jpg |  | - |  | Asbest | Asbest: Bestätigt
MaP-8 | Einzelprobe | VM-10 | Putz | Wand |  | Küche | OG | Wand |  |  | 07.11.2025 - 13:38 |  |  |  | Küche -OG-Wand _MaP-8_25-11-07.jpg | Küche -OG-Wand _MaP-8_detail_25-11-07.jpg |  | - |  | Asbest | Asbest: Widerlegt
MaP-9 | Einzelprobe | VM-11 | Putz | Decke |  | Schlafzimmer | OG | Decke |  |  | 07.11.2025 - 13:40 |  |  |  | Schlafzimmer -OG -Decke _MaP-9_25-11-07.jpg | Schlafzimmer -OG -Decke _MaP-9_detail_25-11-07.jpg |  | - |  | Asbest | Asbest: Widerlegt
MaP-10 | Einzelprobe | VM-12 | Plattenkleber | Wand |  | Dusche | OG | Wand |  |  | 07.11.2025 - 13:43 |  |  |  | Dusche -OG -Wand _MaP-10_25-11-07.jpg | Dusche -OG -Wand _MaP-10_detail_25-11-07.jpg |  | - |  | Asbest | Asbest: Widerlegt
MaP-11 | Einzelprobe | VM-13 | Putz | Decke |  | Dusche | OG | Decke |  |  | 07.11.2025 - 13:44 |  |  |  | Dusche -OG -Decke _MaP-11_25-11-07.jpg | Dusche -OG -Decke _MaP-11_detail_25-11-07.jpg |  | - |  | Asbest | Asbest: Widerlegt
MaP-12 | Einzelprobe | VM-14 | Plattenkleber | Boden |  | Dusche | OG | Boden |  |  | 07.11.2025 - 13:46 |  |  |  | Dusche -OG -Boden _MaP-12_25-11-07.jpg | Dusche -OG -Boden _MaP-12_detail_25-11-07.jpg |  | - |  | Asbest | Asbest: Widerlegt
MaP-13 | Einzelprobe | VM-16 | Plattenkleber | Boden |  | Gang / WC | EG | Boden |  |  | 07.11.2025 - 13:52 |  |  |  | Gang - WC -EG -Boden _MaP-13_25-11-07.jpg | Gang - WC -EG -Boden _MaP-13_detail_25-11-07.jpg |  | - |  | Asbest | Asbest: Widerlegt
MaP-14 | Einzelprobe | VM-18 | Plattenkleber | Wand |  | Heizraum / Bad | UG | Wand |  |  | 07.11.2025 - 13:57 |  |  |  | Heizraum - Bad -UG -Wand _MaP-14_25-11-07.jpg | Heizraum - Bad -UG -Wand _MaP-14_detail_25-11-07.jpg |  | - |  | Asbest | Asbest: Widerlegt
MaP-15 | Einzelprobe | VM-19 | Putz | Decke |  | Heizraum / Bad | UG | Decke |  |  | 07.11.2025 - 13:58 |  |  |  | Heizraum - Bad -UG -Decke _MaP-15_25-11-07.jpg | Heizraum - Bad -UG -Decke _MaP-15_detail_25-11-07.jpg |  | - |  | Asbest | Asbest: Widerlegt
VB-1 | Visueller Befund | VM-2 | Faserzement | Unterdach |  | Estrich | DG | Unterdach |  |  | 07.11.2025 - 13:12 |  |  |  | Estrich -DG-Unterdach _VB-1_25-11-07.jpg | Estrich -DG-Unterdach _VB-1_detail_25-11-07.jpg |  | - |  | Asbest | Asbest: Widerlegt
VB-3 | Visueller Befund | VM-3 | LAP | Elektrotableau |  | Gang / Treppenhaus | DG | Elektrotableau |  |  | 07.11.2025 - 13:16 |  |  |  | Gang - Treppenhaus -DG-Elektro..._VB-3_25-11-07.jpg | Gang - Treppenhaus -DG-Elektro..._VB-3_detail_25-11-07.jpg | 1 | Stück |  | Asbest | Asbest: Bestätigt
VB-4 | Visueller Befund | VM-15 | Faserzement | Fallrohr |  | Gesamtes Haus | UG- DG | Fallrohr |  |  | 07.11.2025 - 13:49 |  |  |  | Gesamtes Haus -UG- DG -Fallrohr _VB-4_25-11-07.jpg | Gesamtes Haus -UG- DG -Fallrohr _VB-4_detail_25-11-07.jpg |  | - |  | Asbest | Asbest: Widerlegt
VB-5 | Visueller Befund | VM-17 | Faserzement | Türblatt |  | Heizraum / Bad | UG | Türblatt |  |  | 07.11.2025 - 13:54 |  |  |  | Heizraum - Bad -UG -Türblatt _VB-5_25-11-07.jpg | Heizraum - Bad -UG -Türblatt _VB-5_detail_25-11-07.jpg | 2 | m² |  | Asbest | Asbest: Bestätigt | 80 | % | -2.220446e-14 | % | 1.6 | m²