## Report
Bezeichnung Befund | Art | Verdachtsmoment | Material | Zugehöriges Bauteil | Farbe | Gebäude/Bereich | Stockwerk/Ebene | Raum/Teilbereich | Bemerkung Probe/Befund | Bemerkung Verdachtsmoment | Erfassungszeitpunkt | Probenehmer | Überblick | Detail | Dateiname Überblick | Dateiname Detail | Menge | Einheit | Mischprobe | Verdacht | Einstufung | Angenommene Trefferwahrscheinlichkeit | Einheit | Aussagesicherheit | Einheit | Risikomenge | Einheit | Begründung | Ergebnis Analytik | Bewertung | Aufgabe | Referenzkarte | X-Koordinate | Y-Koordinate
MaP-1 | Einzelprobe | VM-1 | Anschlagkitt | Türrahmen |  | Estrich | DG | Anschlagkitt |  |  | 30.10.2025 - 08:18 |  |  |  | Estrich -DG -Anschla..._MaP-1_25-10-30.jpg | Estrich -DG -Anschla..._MaP-1_detail_25-10-30.jpg |  | - |  | Asbest | Asbest: Widerlegt
MaP-2 | Einzelprobe | VM-2 | Abdichtungsbahn | Boden |  | Estrich | DG | Boden |  |  | 30.10.2025 - 08:19 |  |  |  | Estrich -DG -Boden _MaP-2_25-10-30.jpg | Estrich -DG -Boden _MaP-2_detail_25-10-30.jpg |  | - |  | Asbest | Asbest: Widerlegt
MaP-3 | Einzelprobe | VM-3 | Faserzement | Wand |  | Estrich | DG | Wand |  |  | 30.10.2025 - 08:20 |  |  |  | Estrich -DG -Wand _MaP-3_25-10-30.jpg | Estrich -DG -Wand _MaP-3_detail_25-10-30.jpg | 3 | m² |  | Asbest | Asbest: Bestätigt | 80 | % | 86.66531 | % | 0.3200327 | m²
MaP-4 | Einzelprobe | VM-4 | Faserzement | Wand |  | Estrich | DG | Dachgauben |  |  | 30.10.2025 - 08:21 |  |  |  | Estrich -DG -Dachgau..._MaP-4_25-10-30.jpg | Estrich -DG -Dachgau..._MaP-4_detail_25-10-30.jpg |  | - |  | Asbest | Asbest: Widerlegt
MaP-5 | Einzelprobe | VM-5 | Holzschutzmittel | Dachstuhl |  | Estrich | DG | Dachstuhl |  |  | 30.10.2025 - 08:23 |  |  |  | Estrich -DG -Dachstuhl _MaP-5_25-10-30.jpg | Estrich -DG -Dachstuhl _MaP-5_detail_25-10-30.jpg |  | - |  | Holzschutzmittel | Holzschutzmittel: Widerlegt
VB-1 | Visueller Befund | VM-6 | Faserzement | Fallrohr |  | Estrich | DG | Fallrohr |  |  | 30.10.2025 - 08:25 |  |  |  | Estrich -DG -Fallrohr _VB-1_25-10-30.jpg | Estrich -DG -Fallrohr _VB-1_detail_25-10-30.jpg |  | - |  | Asbest | Asbest: Widerlegt
VB-2 | Visueller Befund | VM-7 | EPS | Bodendämmung |  | Estrich | DG | Boden |  |  | 30.10.2025 - 08:26 |  |  |  | Estrich -DG -Boden_VB-2_25-10-30.jpg | Estrich -DG -Boden_VB-2_detail_25-10-30.jpg |  | - |  | FCKW | FCKW: Widerlegt
VB-3 | Visueller Befund | VM-8 | Faserzement | Unterdach |  | Estrich | DG | Unterdach |  |  | 30.10.2025 - 08:27 |  |  |  | Estrich -DG -Unterdach _VB-3_25-10-30.jpg | Estrich -DG -Unterdach _VB-3_detail_25-10-30.jpg |  | - |  | Asbest | Asbest: Widerlegt