## Report
Bezeichnung Befund | Art | Verdachtsmoment | Material | Zugehöriges Bauteil | Farbe | Gebäude/Bereich | Stockwerk/Ebene | Raum/Teilbereich | Bemerkung Probe/Befund | Bemerkung Verdachtsmoment | Erfassungszeitpunkt | Probenehmer | Überblick | Detail | Dateiname Überblick | Dateiname Detail | Menge | Einheit | Mischprobe | Verdacht | Einstufung | Angenommene Trefferwahrscheinlichkeit | Einheit | Aussagesicherheit | Einheit | Risikomenge | Einheit | Begründung | Ergebnis Analytik | Bewertung | Aufgabe | Referenzkarte | X-Koordinate | Y-Koordinate
MaP-1 | Einzelprobe | VM-1 | Putz | Wand |  | Bad | OG | Wand |  |  | 10.11.2025 - 10:16 |  |  |  | Bad -OG -Wand _MaP-1_25-11-10.jpg | Bad -OG -Wand _MaP-1_detail_25-11-10.jpg |  | - |  | Asbest | Asbest: Widerlegt
MaP-2 | Einzelprobe | VM-2 | Putz | Decke |  | Bad | OG | Decke |  |  | 10.11.2025 - 10:17 |  |  |  | Bad -OG -Decke _MaP-2_25-11-10.jpg | Bad -OG -Decke _MaP-2_detail_25-11-10.jpg |  | - |  | Asbest | Asbest: Widerlegt
MaP-3 | Einzelprobe | VM-3 | Plattenkleber | Boden |  | Bad | OG | Boden |  |  | 10.11.2025 - 10:18 |  |  |  | Bad -OG -Boden _MaP-3_25-11-10.jpg | Bad -OG -Boden _MaP-3_detail_25-11-10.jpg | 5 | m² |  | Asbest | Asbest: Bestätigt
MaP-4 | Einzelprobe | VM-4 | Klebstoffe | Boden |  | Alle Räume / Gang / Treppenhaus | OG | Boden |  |  | 10.11.2025 - 10:18 |  |  |  | Alle Räume - Gang...-OG -Boden _MaP-4_25-11-10.jpg | Alle Räume - Gang...-OG -Boden _MaP-4_detail_25-11-10.jpg |  | - |  | Asbest | Asbest: Widerlegt
MaP-5 | Einzelprobe | VM-6 | Klebstoffe | Boden |  | Schlafzimmer | OG | Boden |  |  | 10.11.2025 - 10:31 |  |  |  | Schlafzimmer -OG -Boden _MaP-5_25-11-10.jpg | Schlafzimmer -OG -Boden _MaP-5_detail_25-11-10.jpg |  | - |  | Asbest | Asbest: Widerlegt
MaP-6 | Einzelprobe | VM-7 | Fensterkitt | Fensterflügel |  | gesamtes Haus | UG - OG | Fensterflügel |  |  | 10.11.2025 - 10:31 |  |  |  | gesamtes Haus -UG - OG -Fenster..._MaP-6_25-11-10.jpg | gesamtes Haus -UG - OG -Fenster..._MaP-6_detail_25-11-10.jpg |  | - |  | Asbest | Asbest: Bestätigt
MaP-7 | Einzelprobe | VM-8 | Anschlagkitt | Fensterrahmen |  | gesamtes Haus | UG - OG | Anschlagkitt |  |  | 10.11.2025 - 10:32 |  |  |  | gesamtes Haus -UG - OG -Anschla..._MaP-7_25-11-10.jpg | gesamtes Haus -UG - OG -Anschla..._MaP-7_detail_25-11-10.jpg |  | - |  | Asbest | Asbest: Bestätigt
MaP-8 | Einzelprobe | VM-9 | Putz | Wand |  | Schlafzimmer | OG | Wand |  |  | 10.11.2025 - 10:33 |  |  |  | Schlafzimmer -OG -Wand _MaP-8_25-11-10.jpg | Schlafzimmer -OG -Wand _MaP-8_detail_25-11-10.jpg |  | - |  | Asbest | Asbest: Widerlegt
MaP-9 | Einzelprobe | VM-10 | Putz | Decke |  | Schlafzimmer | OG | Decke |  |  | 10.11.2025 - 10:33 |  |  |  | Schlafzimmer -OG -Decke _MaP-9_25-11-10.jpg | Schlafzimmer -OG -Decke _MaP-9_detail_25-11-10.jpg |  | - |  | Asbest | Asbest: Widerlegt
MaP-10 | Einzelprobe | VM-11 | Putz | Wand |  | Gang / Treppenhaus | UG - OG | Wand |  |  | 10.11.2025 - 10:34 |  |  |  | Gang - Treppenhaus -UG - OG -Wand _MaP-10_25-11-10.jpg | Gang - Treppenhaus -UG - OG -Wand _MaP-10_detail_25-11-10.jpg |  | - |  | Asbest | Asbest: Widerlegt
MaP-11 | Einzelprobe | VM-12 | Putz | Decke |  | Gang / Treppenhaus | UG - OG | Decke |  |  | 10.11.2025 - 10:35 |  |  |  | Gang - Treppenhaus -UG - OG -Decke _MaP-11_25-11-10.jpg | Gang - Treppenhaus -UG - OG -Decke _MaP-11_detail_25-11-10.jpg |  | - |  | Asbest | Asbest: Widerlegt
MaP-12 | Einzelprobe | VM-13 | Klebstoffe | Boden |  | Wonzimmer / Esszimmer | EG | Boden |  |  | 10.11.2025 - 10:42 |  |  |  | Wonzimmer - Esszi...-EG -Boden _MaP-12_25-11-10.jpg | Wonzimmer - Esszi...-EG -Boden _MaP-12_detail_25-11-10.jpg |  | - |  | Asbest | Asbest: Widerlegt
MaP-13 | Einzelprobe | VM-14 | Plattenkleber | Boden |  | Wonzimmer | EG | Boden |  |  | 10.11.2025 - 10:42 |  |  |  | Wonzimmer -EG -Boden _MaP-13_25-11-10.jpg | Wonzimmer -EG -Boden _MaP-13_detail_25-11-10.jpg |  | - |  | Asbest | Asbest: Widerlegt
MaP-14 | Einzelprobe | VM-16 | Putz | Wand |  | Wonzimmer / Esszimmer | EG | Wand |  |  | 10.11.2025 - 10:44 |  |  |  | Wonzimmer - Esszi...-EG -Wand _MaP-14_25-11-10.jpg | Wonzimmer - Esszi...-EG -Wand _MaP-14_detail_25-11-10.jpg |  | - |  | Asbest | Asbest: Widerlegt
MaP-15 | Einzelprobe | VM-17 | Putz | Decke |  | Wonzimmer / Esszimmer | EG | Decke |  |  | 10.11.2025 - 10:44 |  |  |  | Wonzimmer - Esszi...-EG -Decke _MaP-15_25-11-10.jpg | Wonzimmer - Esszi...-EG -Decke _MaP-15_detail_25-11-10.jpg |  | - |  | Asbest | Asbest: Widerlegt
MaP-16 | Einzelprobe | VM-18 | Plattenkleber | Boden |  | Gang | EG | Boden |  |  | 10.11.2025 - 10:47 |  |  |  | Gang -EG -Boden _MaP-16_25-11-10.jpg | Gang -EG -Boden _MaP-16_detail_25-11-10.jpg | 6 | m² |  | Asbest | Asbest: Bestätigt
MaP-17 | Einzelprobe | VM-19 | Putz | Wand |  | Gang / WC | EG | Wand |  |  | 10.11.2025 - 10:51 |  |  |  | Gang - WC -EG -Wand _MaP-17_25-11-10.jpg | Gang - WC -EG -Wand _MaP-17_detail_25-11-10.jpg | 20 | m² |  | Asbest | Asbest: Bestätigt | 80 | % | 82.54982 | % | 2.792028 | m²
MaP-18 | Einzelprobe | VM-20 | Plattenkleber | Wand |  | WC | EG | Wand |  |  | 10.11.2025 - 10:52 |  |  |  | WC -EG -Wand _MaP-18_25-11-10.jpg | WC -EG -Wand _MaP-18_detail_25-11-10.jpg | 9 | m² |  | Asbest | Asbest: Bestätigt
MaP-19 | Einzelprobe | VM-21 | Putz | Decke |  | Gang / WC | EG | Decke |  |  | 10.11.2025 - 10:53 |  |  |  | Gang - WC -EG -Decke _MaP-19_25-11-10.jpg | Gang - WC -EG -Decke _MaP-19_detail_25-11-10.jpg |  | - |  | Asbest | Asbest: Widerlegt
MaP-20 | Einzelprobe | VM-22 | Plattenkleber | Boden |  | WC / Küche | EG | Boden |  |  | 10.11.2025 - 10:54 |  |  |  | WC - Küche -EG -Boden _MaP-20_25-11-10.jpg | WC - Küche -EG -Boden _MaP-20_detail_25-11-10.jpg | 3 | m² |  | Asbest | Asbest: Bestätigt
MaP-21 | Einzelprobe | VM-23 | Putz | Wand |  | Küche | EG | Wand |  |  | 10.11.2025 - 11:00 |  |  |  | Küche -EG -Wand _MaP-21_25-11-10.jpg | Küche -EG -Wand _MaP-21_detail_25-11-10.jpg |  | - |  | Asbest | Asbest: Widerlegt
MaP-22 | Einzelprobe | VM-24 | Putz | Decke |  | Küche | EG | Decke |  |  | 10.11.2025 - 11:01 |  |  |  | Küche -EG -Decke _MaP-22_25-11-10.jpg | Küche -EG -Decke _MaP-22_detail_25-11-10.jpg |  | - |  | Asbest | Asbest: Widerlegt
MaP-23 | Einzelprobe | VM-25 | Plattenkleber | Wand |  | Küche | EG | Wand |  |  | 10.11.2025 - 11:02 |  |  |  | Küche -EG -Wand _MaP-23_25-11-10.jpg | Küche -EG -Wand _MaP-23_detail_25-11-10.jpg | 3 | m² |  | Asbest | Asbest: Bestätigt
MaP-24 | Einzelprobe | VM-28 | (elastische) Bodenbeläge | Boden |  | Hobbyraum | UG | Boden |  |  | 10.11.2025 - 11:11 |  |  |  | Hobbyraum -UG -Boden _MaP-24_25-11-10.jpg | Hobbyraum -UG -Boden _MaP-24_detail_25-11-10.jpg | 30 | m² |  | Asbest | Asbest: Bestätigt | 60 | % | 61.80219 | % | 6.875606 | m²
MaP-25 | Einzelprobe | VM-29 | Putz | Wand |  | Heizraum/ Waschküchec | UG | Wand |  |  | 10.11.2025 - 11:13 |  |  |  | Heizraum- Waschkü...-UG -Wand _MaP-25_25-11-10.jpg | Heizraum- Waschkü...-UG -Wand _MaP-25_detail_25-11-10.jpg |  | - |  | Asbest | Asbest: Widerlegt
MaP-26 | Einzelprobe | VM-30 | Plattenkleber | Boden |  | Balkon | EG | Boden |  |  | 10.11.2025 - 11:19 |  |  |  | Balkon -EG -Boden _MaP-26_25-11-10.jpg | Balkon -EG -Boden _MaP-26_detail_25-11-10.jpg |  | - |  | Asbest | Asbest: Widerlegt
MaP-27 | Einzelprobe | VM-31 | Putz | Wand |  | Fassade | UG - OG | Wand |  |  | 10.11.2025 - 11:19 |  |  |  | Fassade -UG - OG -Wand _MaP-27_25-11-10.jpg | Fassade -UG - OG -Wand _MaP-27_detail_25-11-10.jpg |  | - |  | Asbest | Asbest: Widerlegt
VB-1 | Visueller Befund | VM-5 | Plattenkleber | Wand |  | Bad | OG | Wand |  |  | 10.11.2025 - 10:18 |  |  |  | Bad -OG -Wand _VB-1_25-11-10.jpg | Bad -OG -Wand _VB-1_detail_25-11-10.jpg |  | - |  | Asbest | Asbest: Widerlegt
VB-2 | Visueller Befund | VM-15 | Asbestschnüre | Cheminée |  | Wonzimmer | EG | Cheminée |  |  | 10.11.2025 - 10:43 |  |  |  | Wonzimmer -EG -Cheminée _VB-2_25-11-10.jpg | Wonzimmer -EG -Cheminée _VB-2_detail_25-11-10.jpg |  | - |  | Asbest | Asbest: Bestätigt
VB-3 | Visueller Befund | VM-26 | LAP | Elektrotableau |  | Treppenhaus | UG | Elektrotableau |  |  | 10.11.2025 - 11:04 |  |  |  | Treppenhaus -UG -Elektro..._VB-3_25-11-10.jpg | Treppenhaus -UG -Elektro..._VB-3_detail_25-11-10.jpg | 1 | Stück |  | Asbest | Asbest: Bestätigt
VB-4 | Visueller Befund | VM-27 | Faserzement | Fallrohr |  | gesamtes Haus | UG - OG | Fallrohr |  |  | 10.11.2025 - 11:04 |  |  |  | gesamtes Haus -UG - OG -Fallrohr _VB-4_25-11-10.jpg | gesamtes Haus -UG - OG -Fallrohr _VB-4_detail_25-11-10.jpg |  | - |  | Asbest | Asbest: Widerlegt