## Report
Bezeichnung Befund | Art | Verdachtsmoment | Material | Zugehöriges Bauteil | Farbe | Gebäude/Bereich | Stockwerk/Ebene | Raum/Teilbereich | Bemerkung Probe/Befund | Bemerkung Verdachtsmoment | Erfassungszeitpunkt | Probenehmer | Überblick | Detail | Dateiname Überblick | Dateiname Detail | Menge | Einheit | Mischprobe | Verdacht | Einstufung | Angenommene Trefferwahrscheinlichkeit | Einheit | Aussagesicherheit | Einheit | Risikomenge | Einheit | Begründung | Ergebnis Analytik | Bewertung | Aufgabe | Referenzkarte | X-Koordinate | Y-Koordinate
MaP-1 | Einzelprobe | VM-1 | (elastische) Bodenbeläge | Boden |  | Ladenlokal | EG | Boden |  |  | 17.11.2025 - 17:00 |  |  |  | Ladenlokal -EG -Boden _MaP-1_25-11-17.jpg | Ladenlokal -EG -Boden _MaP-1_detail_25-11-17.jpg |  | - |  | Asbest | Asbest: Widerlegt
MaP-2 | Einzelprobe | VM-2 | Putz | Wand |  | Ladenlokal | EG | Wand |  |  | 17.11.2025 - 17:01 |  |  |  | Ladenlokal -EG -Wand _MaP-2_25-11-17.jpg | Ladenlokal -EG -Wand _MaP-2_detail_25-11-17.jpg |  | - |  | Asbest | Asbest: Widerlegt
MaP-3 | Einzelprobe | VM-3 | Fensterkitt | Schaufenster |  | Ladenlokal | EG | Schaufenster |  |  | 17.11.2025 - 17:03 |  |  |  | Ladenlokal -EG -Schaufe..._MaP-3_25-11-17.jpg | Ladenlokal -EG -Schaufe..._MaP-3_detail_25-11-17.jpg |  | - |  | Asbest | Asbest: Bestätigt
MaP-4 | Einzelprobe | VM-4 | Putz | Decke |  | Ladenlokal | EG | Decke |  |  | 17.11.2025 - 17:04 |  |  |  | Ladenlokal -EG -Decke _MaP-4_25-11-17.jpg | Ladenlokal -EG -Decke _MaP-4_detail_25-11-17.jpg |  | - |  | Asbest | Asbest: Widerlegt
MaP-5 | Einzelprobe | VM-5 | Plattenkleber | Wand |  | Ladenlokal | EG | Wand |  |  | 17.11.2025 - 17:04 |  |  |  | Ladenlokal -EG -Wand _MaP-5_25-11-17.jpg | Ladenlokal -EG -Wand _MaP-5_detail_25-11-17.jpg |  | - |  | Asbest | Asbest: Widerlegt
MaP-6 | Einzelprobe | VM-6 | Plattenkleber | Wand |  | WC | EG | Wand |  |  | 17.11.2025 - 17:05 |  |  |  | WC -EG -Wand _MaP-6_25-11-17.jpg | WC -EG -Wand _MaP-6_detail_25-11-17.jpg |  | - |  | Asbest | Asbest: Widerlegt
MaP-7 | Einzelprobe | VM-7 | Putz | Wand |  | WC / Gang | EG | Wand |  |  | 17.11.2025 - 17:06 |  |  |  | WC - Gang-EG -Wand _MaP-7_25-11-17.jpg | WC - Gang-EG -Wand _MaP-7_detail_25-11-17.jpg |  | - |  | Asbest | Asbest: Widerlegt
MaP-8 | Einzelprobe | VM-8 | (elastische) Bodenbeläge | Boden |  | WC / Gang | EG | Boden |  |  | 17.11.2025 - 17:07 |  |  |  | WC - Gang-EG -Boden _MaP-8_25-11-17.jpg | WC - Gang-EG -Boden _MaP-8_detail_25-11-17.jpg |  | - |  | Asbest | Asbest: Widerlegt
MaP-9 | Einzelprobe | VM-9 | Putz | Decke |  | WC / Gang | EG | Decke |  |  | 17.11.2025 - 17:07 |  |  |  | WC - Gang-EG -Decke _MaP-9_25-11-17.jpg | WC - Gang-EG -Decke _MaP-9_detail_25-11-17.jpg |  | - |  | Asbest | Asbest: Widerlegt
MaP-11 | Einzelprobe | VM-12 | Plattenkleber | Wand |  | WC / Bad | EG | Wand |  |  | 19.11.2025 - 10:52 |  |  |  | WC - Bad -EG -Wand _MaP-11_25-11-19.jpg | WC - Bad -EG -Wand _MaP-11_detail_25-11-19.jpg |  | - |  | Asbest | Asbest: Widerlegt
MaP-12 | Einzelprobe | VM-13 | Putz | Wand |  | WC / Bad | EG | Wand |  |  | 19.11.2025 - 10:53 |  |  |  | WC - Bad -EG -Wand _MaP-12_25-11-19.jpg | WC - Bad -EG -Wand _MaP-12_detail_25-11-19.jpg | 22 | m² |  | Asbest | Asbest: Bestätigt | 80 | % | 82.43027 | % | 3.092272 | m²
MaP-13 | Einzelprobe | VM-14 | (elastische) Bodenbeläge | Boden |  | WC / Bad | EG | Boden |  |  | 19.11.2025 - 10:54 |  |  |  | WC - Bad -EG -Boden _MaP-13_25-11-19.jpg | WC - Bad -EG -Boden _MaP-13_detail_25-11-19.jpg |  | - |  | Asbest | Asbest: Widerlegt
VB-1 | Visueller Befund | VM-10 | LAP | Elektrotableau |  | Ladenlokal | EG | Elektrotableau |  |  | 17.11.2025 - 17:08 |  |  |  | Ladenlokal -EG -Elektro..._VB-1_25-11-17.jpg | Ladenlokal -EG -Elektro..._VB-1_detail_25-11-17.jpg | 2 | m² |  | Asbest | Asbest: Bestätigt
VB-2 | Visueller Befund | VM-11 | Faserzement | Fallrohr |  | WC / Gang | EG | Fallrohr |  |  | 17.11.2025 - 17:09 |  |  |  | WC - Gang-EG -Fallrohr _VB-2_25-11-17.jpg | WC - Gang-EG -Fallrohr _VB-2_detail_25-11-17.jpg |  | - |  | Asbest | Asbest: Widerlegt
VB-3 | Visueller Befund | VM-15 | LAP | Elektrotableau |  | WC / Gang | EG | Elektrotableau |  |  | 19.11.2025 - 10:55 |  |  |  | WC - Gang-EG -Elektro..._VB-3_25-11-19.jpg | WC - Gang-EG -Elektro..._VB-3_detail_25-11-19.jpg |  | - |  | Asbest | Asbest: Bestätigt