## Report
Bezeichnung Befund | Art | Verdachtsmoment | Material | Zugehöriges Bauteil | Farbe | Gebäude/Bereich | Stockwerk/Ebene | Raum/Teilbereich | Bemerkung Probe/Befund | Bemerkung Verdachtsmoment | Erfassungszeitpunkt | Probenehmer | Überblick | Detail | Dateiname Überblick | Dateiname Detail | Menge | Einheit | Mischprobe | Verdacht | Einstufung | Angenommene Trefferwahrscheinlichkeit | Einheit | Aussagesicherheit | Einheit | Risikomenge | Einheit | Begründung | Ergebnis Analytik | Bewertung | Aufgabe | Referenzkarte | X-Koordinate | Y-Koordinate
MaP-1 | Einzelprobe | VM-1 | Putz | Wand |  | Schlafzimmer | UG | Wand |  |  | 19.11.2025 - 08:21 |  |  |  | Schlafzimmer -UG -Wand _MaP-1_25-11-19.jpg | Schlafzimmer -UG -Wand _MaP-1_detail_25-11-19.jpg |  | - |  | Asbest | Asbest: Widerlegt
MaP-2 | Einzelprobe | VM-3 | Putz | Wand |  | Gang / Treppenhaus | UG- EG | Wand |  |  | 19.11.2025 - 08:26 |  |  |  | Gang - Treppenhaus -UG- EG -Wand _MaP-2_25-11-19.jpg | Gang - Treppenhaus -UG- EG -Wand _MaP-2_detail_25-11-19.jpg |  | - |  | Asbest | Asbest: Widerlegt
MaP-3 | Einzelprobe | VM-4 | Putz | Wand |  | Gang | EG | Wand |  |  | 19.11.2025 - 08:30 |  |  |  | Gang -EG -Wand _MaP-3_25-11-19.jpg | Gang -EG -Wand _MaP-3_detail_25-11-19.jpg |  | - |  | Asbest | Asbest: Widerlegt
MaP-4 | Einzelprobe | VM-5 | Plattenkleber | Boden |  | Gang / Küche / Wohnzimmer | EG | Boden |  |  | 19.11.2025 - 08:48 |  |  |  | Gang - Küche - Wo...-EG -Boden _MaP-4_25-11-19.jpg | Gang - Küche - Wo...-EG -Boden _MaP-4_detail_25-11-19.jpg |  | - |  | Asbest | Asbest: Widerlegt
MaP-5 | Einzelprobe | VM-6 | Putz | Wand |  | Küche | EG | Wand |  |  | 19.11.2025 - 08:49 |  |  |  | Küche -EG -Wand _MaP-5_25-11-19.jpg | Küche -EG -Wand _MaP-5_detail_25-11-19.jpg |  | - |  | Asbest | Asbest: Widerlegt
MaP-6 | Einzelprobe | VM-7 | Plattenkleber | Wand |  | Küche | EG | Wand |  |  | 19.11.2025 - 08:56 |  |  |  | Küche -EG -Wand _MaP-6_25-11-19.jpg | Küche -EG -Wand _MaP-6_detail_25-11-19.jpg |  | - |  | Asbest | Asbest: Widerlegt
MaP-7 | Einzelprobe | VM-8 | Putz | Cheminée |  | Wohnzimmer | EG | Cheminée |  |  | 19.11.2025 - 09:00 |  |  |  | Wohnzimmer -EG -Cheminée _MaP-7_25-11-19.jpg | Wohnzimmer -EG -Cheminée _MaP-7_detail_25-11-19.jpg |  | - |  | Asbest | Asbest: Widerlegt
MaP-8 | Einzelprobe | VM-10 | Putz | Wand |  | Wohnzimmer | EG | Wand |  |  | 19.11.2025 - 09:05 |  |  |  | Wohnzimmer -EG -Wand _MaP-8_25-11-19.jpg | Wohnzimmer -EG -Wand _MaP-8_detail_25-11-19.jpg |  | - |  | Asbest | Asbest: Widerlegt
MaP-9 | Einzelprobe | VM-11 | Putz | Wand |  | Schlafzimmer | EG | Wand |  |  | 19.11.2025 - 09:08 |  |  |  | Schlafzimmer -EG -Wand _MaP-9_25-11-19.jpg | Schlafzimmer -EG -Wand _MaP-9_detail_25-11-19.jpg |  | - |  | Asbest | Asbest: Widerlegt
MaP-10 | Einzelprobe | VM-12 | Plattenkleber | Wand |  | Bad | EG | Wand |  |  | 19.11.2025 - 09:11 |  |  |  | Bad -EG -Wand _MaP-10_25-11-19.jpg | Bad -EG -Wand _MaP-10_detail_25-11-19.jpg |  | - |  | Asbest | Asbest: Widerlegt
MaP-11 | Einzelprobe | VM-13 | Putz | Wand |  | Bad | EG | Wand |  |  | 19.11.2025 - 09:13 |  |  |  | Bad -EG -Wand _MaP-11_25-11-19.jpg | Bad -EG -Wand _MaP-11_detail_25-11-19.jpg |  | - |  | Asbest | Asbest: Widerlegt
MaP-12 | Einzelprobe | VM-14 | Putz | Decke |  | Bad | EG | Decke |  |  | 19.11.2025 - 09:14 |  |  |  | Bad -EG -Decke _MaP-12_25-11-19.jpg | Bad -EG -Decke _MaP-12_detail_25-11-19.jpg |  | - |  | Asbest | Asbest: Widerlegt
MaP-13 | Einzelprobe | VM-15 | Putz | Wand |  | Fassade | EG-OG | Wand |  |  | 19.11.2025 - 09:16 |  |  |  | Fassade -EG-OG-Wand _MaP-13_25-11-19.jpg | Fassade -EG-OG-Wand _MaP-13_detail_25-11-19.jpg |  | - |  | Asbest | Asbest: Widerlegt
MaP-14 | Einzelprobe | VM-17 | Putz | Wand |  | Garage | EG | Wand |  |  | 19.11.2025 - 09:26 |  |  |  | Garage -EG -Wand _MaP-14_25-11-19.jpg | Garage -EG -Wand _MaP-14_detail_25-11-19.jpg |  | - |  | Asbest | Asbest: Widerlegt
MaP-15 | Einzelprobe | VM-18 | Putz | Wand |  | Sockel | UG | Wand |  |  | 19.11.2025 - 09:30 |  |  |  | Sockel -UG -Wand _MaP-15_25-11-19.jpg | Sockel -UG -Wand _MaP-15_detail_25-11-19.jpg |  | - |  | Asbest | Asbest: Widerlegt
VB-1 | Visueller Befund | VM-2 | LAP | Elektrotableau |  | Gang | UG | Elektrotableau |  |  | 19.11.2025 - 08:22 |  |  |  | Gang -UG -Elektro..._VB-1_25-11-19.jpg | Gang -UG -Elektro..._VB-1_detail_25-11-19.jpg |  | - |  | Asbest | Asbest: Widerlegt
VB-2 | Visueller Befund | VM-9 | LAP | Cheminée |  | Wohnzimmer | EG | Cheminée |  |  | 19.11.2025 - 09:02 |  |  |  | Wohnzimmer -EG -Cheminée _VB-2_25-11-19.jpg | Wohnzimmer -EG -Cheminée _VB-2_detail_25-11-19.jpg |  | - |  | Asbest | Asbest: Bestätigt
VB-3 | Visueller Befund | VM-16 | Faserzement | Unterdach |  | Estrich | DG | Unterdach |  |  | 19.11.2025 - 09:18 |  |  |  | Estrich -DG -Unterdach _VB-3_25-11-19.jpg | Estrich -DG -Unterdach _VB-3_detail_25-11-19.jpg |  | - |  | Asbest | Asbest: Widerlegt
VB-4 | Visueller Befund | VM-19 | Faserzement | Fallrohr |  | Gesamtes Haus | UG-DG | Fallrohr |  |  | 19.11.2025 - 09:35 |  |  |  | Gesamtes Haus -UG-DG -Fallrohr _VB-4_25-11-19.jpg | Gesamtes Haus -UG-DG -Fallrohr _VB-4_detail_25-11-19.jpg |  | - |  | Asbest | Asbest: Widerlegt