## Report
Bezeichnung Befund | Art | Verdachtsmoment | Material | Zugehöriges Bauteil | Farbe | Gebäude/Bereich | Stockwerk/Ebene | Raum/Teilbereich | Bemerkung Probe/Befund | Bemerkung Verdachtsmoment | Erfassungszeitpunkt | Probenehmer | Überblick | Detail | Dateiname Überblick | Dateiname Detail | Menge | Einheit | Mischprobe | Verdacht | Einstufung | Angenommene Trefferwahrscheinlichkeit | Einheit | Aussagesicherheit | Einheit | Risikomenge | Einheit | Begründung | Ergebnis Analytik | Bewertung | Aufgabe | Referenzkarte | X-Koordinate | Y-Koordinate
MaP-1 | Einzelprobe | VM-1 | Plattenkleber | Wand |  | Bad | OG | Wand |  |  | 26.11.2025 - 08:13 |  |  |  | Bad -OG -Wand _MaP-1_25-11-26.jpg | Bad -OG -Wand _MaP-1_detail_25-11-26.jpg |  | - |  | Asbest | Asbest: Widerlegt
MaP-2 | Einzelprobe | VM-2 | Plattenkleber | Boden |  | Bad | OG | Boden |  |  | 26.11.2025 - 08:14 |  |  |  | Bad -OG -Boden _MaP-2_25-11-26.jpg | Bad -OG -Boden _MaP-2_detail_25-11-26.jpg |  | - |  | Asbest | Asbest: Widerlegt
MaP-3 | Einzelprobe | VM-3 | Putz | Wand |  | Schlafzimmer | OG | Wand |  |  | 26.11.2025 - 08:18 |  |  |  | Schlafzimmer -OG -Wand _MaP-3_25-11-26.jpg | Schlafzimmer -OG -Wand _MaP-3_detail_25-11-26.jpg |  | - |  | Asbest | Asbest: Widerlegt
MaP-4 | Einzelprobe | VM-4 | Putz | Decke |  | Schlafzimmer | OG | Decke |  |  | 26.11.2025 - 08:18 |  |  |  | Schlafzimmer -OG -Decke_MaP-4_25-11-26.jpg | Schlafzimmer -OG -Decke_MaP-4_detail_25-11-26.jpg |  | - |  | Asbest | Asbest: Widerlegt
MaP-5 | Einzelprobe | VM-6 | Putz | Decke |  | Treppenhaus / Gang | OG | Decke |  |  | 26.11.2025 - 08:22 |  |  |  | Treppenhaus - Gang -OG -Decke _MaP-5_25-11-26.jpg | Treppenhaus - Gang -OG -Decke _MaP-5_detail_25-11-26.jpg |  | - |  | Asbest | Asbest: Widerlegt
MaP-6 | Einzelprobe | VM-7 | Putz | Wand |  | Treppenhaus / Gang | OG | Wand |  |  | 26.11.2025 - 08:23 |  |  |  | Treppenhaus - Gang -OG -Wand _MaP-6_25-11-26.jpg | Treppenhaus - Gang -OG -Wand _MaP-6_detail_25-11-26.jpg |  | - |  | Asbest | Asbest: Widerlegt
MaP-7 | Einzelprobe | VM-8 | Plattenkleber | Boden |  | WC | EG | Boden |  |  | 26.11.2025 - 08:32 |  |  |  | WC -EG -Boden _MaP-7_25-11-26.jpg | WC -EG -Boden _MaP-7_detail_25-11-26.jpg |  | - |  | Asbest | Asbest: Widerlegt
MaP-8 | Einzelprobe | VM-9 | Plattenkleber | Wand |  | WC | EG | Wand |  |  | 26.11.2025 - 08:33 |  |  |  | WC -EG -Wand _MaP-8_25-11-26.jpg | WC -EG -Wand _MaP-8_detail_25-11-26.jpg |  | - |  | Asbest | Asbest: Widerlegt
MaP-9 | Einzelprobe | VM-10 | Putz | Decke / Wand |  | WC | EG | Wand / Decke |  |  | 26.11.2025 - 08:33 |  |  |  | WC -EG -Wand - ..._MaP-9_25-11-26.jpg | WC -EG -Wand - ..._MaP-9_detail_25-11-26.jpg | 5 | m² |  | Asbest | Asbest: Bestätigt | 80 | % | 85.13964 | % | 0.5944142 | m²
MaP-10 | Einzelprobe | VM-11 | Putz | Cheminée |  | Wohnzimmer | EG | Cheminée |  |  | 26.11.2025 - 08:37 |  |  |  | Wohnzimmer -EG -Cheminée _MaP-10_25-11-26.jpg | Wohnzimmer -EG -Cheminée _MaP-10_detail_25-11-26.jpg |  | - |  | Asbest | Asbest: Widerlegt
MaP-11 | Einzelprobe | VM-12 | Putz | Wand |  | Wohnzimmer / Küche / Gang | EG | Wand |  |  | 26.11.2025 - 08:37 |  |  |  | Wohnzimmer - Küch...-EG -Wand _MaP-11_25-11-26.jpg | Wohnzimmer - Küch...-EG -Wand _MaP-11_detail_25-11-26.jpg |  | - |  | Asbest | Asbest: Widerlegt
MaP-12 | Einzelprobe | VM-13 | Putz | Decke |  | Wohnzimmer / Küche / Gang | EG | Decke |  |  | 26.11.2025 - 08:38 |  |  |  | Wohnzimmer - Küch...-EG -Decke _MaP-12_25-11-26.jpg | Wohnzimmer - Küch...-EG -Decke _MaP-12_detail_25-11-26.jpg |  | - |  | Asbest | Asbest: Widerlegt
MaP-13 | Einzelprobe | VM-17 | Putz | Wand |  | Treppenhaus / Gang | UG | Wand |  |  | 26.11.2025 - 08:48 |  |  |  | Treppenhaus - Gang -UG -Wand _MaP-13_25-11-26.jpg | Treppenhaus - Gang -UG -Wand _MaP-13_detail_25-11-26.jpg |  | - |  | Asbest | Asbest: Widerlegt
MaP-14 | Einzelprobe | VM-19 | Putz | Wand |  | Waschküche | UG | Wand |  |  | 26.11.2025 - 08:54 |  |  |  | Waschküche -UG -Wand _MaP-14_25-11-26.jpg | Waschküche -UG -Wand _MaP-14_detail_25-11-26.jpg |  | - |  | Asbest | Asbest: Widerlegt
MaP-15 | Einzelprobe | VM-20 | Putz | Decke |  | Waschküche | UG | Decke |  |  | 26.11.2025 - 08:55 |  |  |  | Waschküche -UG -Decke _MaP-15_25-11-26.jpg | Waschküche -UG -Decke _MaP-15_detail_25-11-26.jpg |  | - |  | Asbest | Asbest: Widerlegt
MaP-16 | Einzelprobe | VM-21 | Leichtbauelemente | Decke |  | Garage / Heizraum | UG | Decke |  |  | 26.11.2025 - 08:59 |  |  |  | Garage - Heizraum -UG -Decke _MaP-16_25-11-26.jpg | Garage - Heizraum -UG -Decke _MaP-16_detail_25-11-26.jpg |  | - |  | Asbest | Asbest: Widerlegt
MaP-17 | Einzelprobe | VM-22 | Putz | Wand |  | Garage / Heizraum | UG | Wand |  |  | 26.11.2025 - 09:00 |  |  |  | Garage - Heizraum -UG -Wand _MaP-17_25-11-26.jpg | Garage - Heizraum -UG -Wand _MaP-17_detail_25-11-26.jpg |  | - |  | Asbest | Asbest: Widerlegt
MaP-18 | Einzelprobe | VM-24 | Abdichtungsbahn | Boden |  | Terrasse | EG | Boden |  |  | 26.11.2025 - 09:09 |  |  |  | Terrasse -EG -Boden _MaP-18_25-11-26.jpg | Terrasse -EG -Boden _MaP-18_detail_25-11-26.jpg |  | - |  | Asbest | Asbest: Widerlegt
MaP-19 | Einzelprobe | VM-25 | Putz | Wand |  | Fassade | UG - EG | Wand |  |  | 26.11.2025 - 09:10 |  |  |  | Fassade -UG - EG -Wand _MaP-19_25-11-26.jpg | Fassade -UG - EG -Wand _MaP-19_detail_25-11-26.jpg |  | - |  | Asbest | Asbest: Widerlegt
VB-1 | Visueller Befund | VM-5 | Holz | Treppe / Gang |  | Treppenhaus / alle Schlafzimmer | OG | Boden |  |  | 26.11.2025 - 08:19 |  |  |  | Treppenhaus - all...-OG -Boden _VB-1_25-11-26.jpg | Treppenhaus - all...-OG -Boden _VB-1_detail_25-11-26.jpg |  | - |  | Asbest | Asbest: Widerlegt
VB-2 | Visueller Befund | VM-14 | Holz | Boden |  | Wohnzimmer / Küche / Gang | EG | Boden |  |  | 26.11.2025 - 08:39 |  |  |  | Wohnzimmer - Küch...-EG -Boden _VB-2_25-11-26.jpg | Wohnzimmer - Küch...-EG -Boden _VB-2_detail_25-11-26.jpg |  | - |  | Asbest | Asbest: Widerlegt
VB-3 | Visueller Befund | VM-15 | Putz | Wand/ Decke / Boden |  | Küche | EG | Wand / Decke |  |  | 26.11.2025 - 08:40 |  |  |  | Küche -EG -Wand - ..._VB-3_25-11-26.jpg | Küche -EG -Wand - ..._VB-3_detail_25-11-26.jpg |  | - |  | Asbest | Asbest: Widerlegt
VB-4 | Visueller Befund | VM-16 | LAP | Elektrotableau |  | Treppenhaus | UG | Elektrotableau |  |  | 26.11.2025 - 08:42 |  |  |  | Treppenhaus-UG -Elektro..._VB-4_25-11-26.jpg | Treppenhaus-UG -Elektro..._VB-4_detail_25-11-26.jpg |  | - |  | Asbest | Asbest: Widerlegt
VB-5 | Visueller Befund | VM-18 | Faserzement | Fallrohr |  | Treppenhaus / Gang | UG | Fallrohr |  |  | 26.11.2025 - 08:50 |  |  |  | Treppenhaus - Gang -UG -Fallrohr _VB-5_25-11-26.jpg | Treppenhaus - Gang -UG -Fallrohr _VB-5_detail_25-11-26.jpg |  | - |  | Asbest | Asbest: Bestätigt
VB-6 | Visueller Befund | VM-23 | Putz | Wand / Decke / Boden |  | Hobbyraum | UG | Wand / Decke / Boden |  |  | 26.11.2025 - 09:03 |  |  |  | Hobbyraum -UG -Wand - ..._VB-6_25-11-26.jpg | Hobbyraum -UG -Wand - ..._VB-6_detail_25-11-26.jpg |  | - |  | Asbest | Asbest: Widerlegt