## Report
Bezeichnung Befund | Art | Verdachtsmoment | Material | Zugehöriges Bauteil | Farbe | Gebäude/Bereich | Stockwerk/Ebene | Raum/Teilbereich | Bemerkung Probe/Befund | Bemerkung Verdachtsmoment | Erfassungszeitpunkt | Probenehmer | Überblick | Detail | Dateiname Überblick | Dateiname Detail | Menge | Einheit | Mischprobe | Verdacht | Einstufung | Angenommene Trefferwahrscheinlichkeit | Einheit | Aussagesicherheit | Einheit | Risikomenge | Einheit | Begründung | Ergebnis Analytik | Bewertung | Aufgabe | Referenzkarte | X-Koordinate | Y-Koordinate
MaP-1 | Einzelprobe | VM-1 | Rohrisolation | Leitung |  | Untergeschoss | Heizraum | Wand |  |  | 20.11.2025 - 09:38 |  |  |  | Untergeschoss-Heizraum-Wand_MaP-1_25-11-20.jpg | Untergeschoss-Heizraum-Wand_MaP-1_detail_25-11-20.jpg | 15 | m |  | Asbest | Asbest: Widerlegt
MaP-2 | Einzelprobe | VM-2 | Putze | Wand |  | Untergeschoss | Heizraum | Wand |  |  | 20.11.2025 - 09:41 |  |  |  | Untergeschoss-Heizraum-Wand_MaP-2_25-11-20.jpg | Untergeschoss-Heizraum-Wand_MaP-2_detail_25-11-20.jpg | 30 | m² |  | Asbest | Asbest: Widerlegt | 80 | % | 99.87335 | % | 0.1013172 | m²
MaP-3 | Einzelprobe | VM-3 | Leichtbauelemente | Holzfaserplatzen |  | Untergeschoss | Heizraum | Decke |  |  | 20.11.2025 - 09:42 |  |  |  | Untergeschoss-Heizraum-Decke_MaP-3_25-11-20.jpg | Untergeschoss-Heizraum-Decke_MaP-3_detail_25-11-20.jpg | 20 | m² |  | Asbest | Asbest: Widerlegt | 80 | % | 82.54982 | % | 2.792028 | m²
MaP-4 | Einzelprobe | VM-5 | Fliesenkleber | Marmorboden |  | Untergeschoss | Gang | Boden |  |  | 20.11.2025 - 09:54 |  |  |  | Untergeschoss-Gang-Boden_MaP-4_25-11-20.jpg | Untergeschoss-Gang-Boden_MaP-4_detail_25-11-20.jpg | 50 | m² |  | Asbest | Asbest: Widerlegt
MaP-5 | Einzelprobe | VM-6 | Fliesenkleber | Sockel |  | Untergeschoss | Gang | Sockelleiste |  |  | 20.11.2025 - 09:57 |  |  |  | Untergeschoss-Gang-Sockell..._MaP-5_25-11-20.jpg | Untergeschoss-Gang-Sockell..._MaP-5_detail_25-11-20.jpg | 40 | m |  | Asbest | Asbest: Widerlegt
MaP-6 | Einzelprobe | VM-7 | Putze | Decke |  | Untergeschoss | Gang | Decke |  |  | 20.11.2025 - 10:02 |  |  |  | Untergeschoss-Gang-Decke_MaP-6_25-11-20.jpg | Untergeschoss-Gang-Decke_MaP-6_detail_25-11-20.jpg |  | - |  | Asbest | Asbest: Widerlegt | 80 | % | 96.78835 | % | 0.7707959 | -
MaP-7 | Einzelprobe | VM-9 | Fliesenkleber | Boden |  | Untergeschoss | Waschküche | Boden |  |  | 20.11.2025 - 10:11 |  |  |  | Untergeschoss-Waschküche-Boden_MaP-7_25-11-20.jpg | Untergeschoss-Waschküche-Boden_MaP-7_detail_25-11-20.jpg | 18 | m² |  | Asbest | Asbest: Widerlegt
MaP-8 | Einzelprobe | VM-10 | Fliesenkleber | Wand |  | Untergeschoss | Waschküche |  |  |  | 20.11.2025 - 10:13 |  |  |  | Untergeschoss-Waschküche-_MaP-8_25-11-20.jpg | Untergeschoss-Waschküche-_MaP-8_detail_25-11-20.jpg | 10 | m² |  | Asbest | Asbest: Widerlegt
MaP-9 | Einzelprobe | VM-10 | Fliesenkleber | Wand |  | Erdgeschoss | Bad | Wand |  |  | 20.11.2025 - 10:26 |  |  |  | Erdgeschoss-Bad-Wand_MaP-9_25-11-20.jpg | Erdgeschoss-Bad-Wand_MaP-9_detail_25-11-20.jpg | 5 | m² |  | Asbest | Asbest: Widerlegt
MaP-10 | Einzelprobe | VM-11 | Teppichkleber | Teppich |  | Erdgeschoss | Schlafzimmer | Boden |  |  | 20.11.2025 - 10:28 |  |  |  | Erdgeschoss-Schlafz...-Boden_MaP-10_25-11-20.jpg | Erdgeschoss-Schlafz...-Boden_MaP-10_detail_25-11-20.jpg |  | - |  | Asbest | Asbest: Widerlegt
MaP-11 | Einzelprobe | VM-9 | Fliesenkleber | Boden |  | Erdgeschoss | Gang | Boden |  |  | 20.11.2025 - 10:39 |  |  |  | Erdgeschoss-Gang-Boden_MaP-11_25-11-20.jpg | Erdgeschoss-Gang-Boden_MaP-11_detail_25-11-20.jpg | 30 | m² |  | Asbest | Asbest: Widerlegt
MaP-12 | Einzelprobe | VM-6 | Fliesenkleber | Sockel |  | Erdgeschoss | Gang | Sockel |  |  | 20.11.2025 - 10:40 |  |  |  | Erdgeschoss-Gang-Sockel_MaP-12_25-11-20.jpg | Erdgeschoss-Gang-Sockel_MaP-12_detail_25-11-20.jpg | 15 | m |  | Asbest | Asbest: Widerlegt
MaP-13 | Einzelprobe | VM-2 | Putze | Wand |  | Erdgeschoss | Gang | Wand |  |  | 20.11.2025 - 10:42 |  |  |  | Erdgeschoss-Gang-Wand_MaP-13_25-11-20.jpg | Erdgeschoss-Gang-Wand_MaP-13_detail_25-11-20.jpg | 30 | m² |  | Asbest | Asbest: Widerlegt | 80 | % | 99.87335 | % | 0.1013172 | m²
MaP-14 | Einzelprobe | VM-12 | LAP |  |  | Erdgeschoss | Küche | Wandschrank |  |  | 20.11.2025 - 10:49 |  |  |  | Erdgeschoss-Küche-Wandsch..._MaP-14_25-11-20.jpg | Erdgeschoss-Küche-Wandsch..._MaP-14_detail_25-11-20.jpg | 2 | m² |  | Asbest | Asbest: Bestätigt
MaP-15 | Einzelprobe | VM-18 | Fliesenkleber | Küche |  | Erdgeschoss | Küche | Wand |  |  | 20.11.2025 - 10:51 |  |  |  | Erdgeschoss-Küche-Wand_MaP-15_25-11-20.jpg | Erdgeschoss-Küche-Wand_MaP-15_detail_25-11-20.jpg | 1 | m² |  | Asbest | Asbest: Bestätigt
MaP-16 | Einzelprobe | VM-13 | Asbestschnur | Cheminee |  | Erdgeschoss | Stube | Cheminee |  |  | 20.11.2025 - 10:58 |  |  |  | Erdgeschoss-Stube-Cheminee_MaP-16_25-11-20.jpg | Erdgeschoss-Stube-Cheminee_MaP-16_detail_25-11-20.jpg | 1 | m |  | Asbest | Asbest: Bestätigt
MaP-17 | Einzelprobe | VM-7 | Putze | Decke |  | Erdgeschoss | Gang | Decke |  |  | 20.11.2025 - 11:16 |  |  |  | Erdgeschoss-Gang-Decke_MaP-17_25-11-20.jpg | Erdgeschoss-Gang-Decke_MaP-17_detail_25-11-20.jpg | 30 | m² |  | Asbest | Asbest: Widerlegt | 80 | % | 96.78835 | % | 0.7707959 | m²
MaP-18 | Einzelprobe | VM-11 | Teppichkleber | Teppich |  | Dachgeschoss | Stube | Boden |  |  | 20.11.2025 - 11:30 |  |  |  | Dachgeschoss-Stube-Boden_MaP-18_25-11-20.jpg | Dachgeschoss-Stube-Boden_MaP-18_detail_25-11-20.jpg | 50 | m² |  | Asbest | Asbest: Widerlegt
MaP-19 | Einzelprobe | VM-2 | Putze | Wand |  | Dachgeschoss | Dachboden | Wand |  |  | 20.11.2025 - 11:32 |  |  |  | Dachgeschoss-Dachboden-Wand_MaP-19_25-11-20.jpg | Dachgeschoss-Dachboden-Wand_MaP-19_detail_25-11-20.jpg | 40 | m² |  | Asbest | Asbest: Widerlegt | 80 | % | 99.87335 | % | 0.1013172 | m²
MaP-20 | Einzelprobe | VM-2 | Putze | Wand |  | Aussen | Erdgeschoss | Wand |  |  | 20.11.2025 - 11:38 |  |  |  | Aussen-Erdgesc...-Wand_MaP-20_25-11-20.jpg | Aussen-Erdgesc...-Wand_MaP-20_detail_25-11-20.jpg |  | - |  | Asbest | Asbest: Widerlegt | 80 | % | 99.87335 | % | 0.1013172 | -
VB-1 | Visueller Befund | VM-4 | Heizung | Dichtung |  | Untergeschoss | Heizraum | Boden |  |  | 20.11.2025 - 09:46 |  |  |  | Untergeschoss-Heizraum-Boden_VB-1_25-11-20.jpg | Untergeschoss-Heizraum-Boden_VB-1_detail_25-11-20.jpg |  | - |  | Asbest | Asbest: Bestätigt
VB-2 | Visueller Befund | VM-8 | Brandschutztüren, -tore | Öltank |  | Untergeschoss | Gang | Wand |  |  | 20.11.2025 - 10:07 |  |  |  | Untergeschoss-Gang-Wand_VB-2_25-11-20.jpg | Untergeschoss-Gang-Wand_VB-2_detail_25-11-20.jpg |  | - |  | Asbest | Asbest: Ungeklärt
VB-3 | Visueller Befund | VM-14 | Herd | FZ Platte |  | Erdgeschoss | Küche | Herd |  |  | 20.11.2025 - 11:04 |  |  |  | Erdgeschoss-Küche-Herd_VB-3_25-11-20.jpg | Erdgeschoss-Küche-Herd_VB-3_detail_25-11-20.jpg |  | - |  | Asbest | Asbest: Ungeklärt
VB-4 | Visueller Befund | VM-15 | Asbestschnüre | Dichtungen |  | Erdgeschoss | Gang | Cheminer |  |  | 20.11.2025 - 11:18 |  |  |  | Erdgeschoss-Gang-Cheminer_VB-4_25-11-20.jpg | Erdgeschoss-Gang-Cheminer_VB-4_detail_25-11-20.jpg |  | - |  | Asbest | Asbest: Ungeklärt
VB-5 | Visueller Befund | VM-16 | Faserzement | Fallrohr |  | Dachgeschoss | UG bis DG |  |  |  | 20.11.2025 - 11:21 |  |  |  | Dachgeschoss-UG bis DG-_VB-5_25-11-20.jpg | Dachgeschoss-UG bis DG-_VB-5_detail_25-11-20.jpg | 5 | m |  | Asbest | Asbest: Nicht eingestuft | 80 | % | -2.220446e-14 | % | 4 | m
VB-6 | Visueller Befund | VM-15 | Asbestschnüre | Dichtungen |  | Dachgeschoss | Stube | Cheminee |  |  | 20.11.2025 - 11:23 |  |  |  | Dachgeschoss-Stube-Cheminee_VB-6_25-11-20.jpg | Dachgeschoss-Stube-Cheminee_VB-6_detail_25-11-20.jpg |  | - |  | Asbest | Asbest: Ungeklärt
VB-7 | Visueller Befund | VM-17 | KMF | Isolation |  | Dachgeschoss | Dachboden | Wand |  |  | 20.11.2025 - 11:26 |  |  |  | Dachgeschoss-Dachboden-Wand_VB-7_25-11-20.jpg | Dachgeschoss-Dachboden-Wand_VB-7_detail_25-11-20.jpg |  | - |  | KMF | KMF: Nicht eingestuft