## Report
Bezeichnung Befund | Art | Verdachtsmoment | Material | Zugehöriges Bauteil | Farbe | Gebäude/Bereich | Stockwerk/Ebene | Raum/Teilbereich | Bemerkung Probe/Befund | Bemerkung Verdachtsmoment | Erfassungszeitpunkt | Probenehmer | Überblick | Detail | Dateiname Überblick | Dateiname Detail | Menge | Einheit | Mischprobe | Verdacht | Einstufung | Angenommene Trefferwahrscheinlichkeit | Einheit | Aussagesicherheit | Einheit | Risikomenge | Einheit | Begründung | Ergebnis Analytik | Bewertung | Aufgabe | Referenzkarte | X-Koordinate | Y-Koordinate
MaP-1 | Einzelprobe | VM-1 | Putz | Wand |  | gesamtes Haus | DG- UG | Kanin |  |  | 26.11.2025 - 10:42 |  |  |  | gesamtes Haus -DG- UG -Kanin _MaP-1_25-11-26.jpg | gesamtes Haus -DG- UG -Kanin _MaP-1_detail_25-11-26.jpg |  | - |  | Asbest | Asbest: Widerlegt
MaP-2 | Einzelprobe | VM-3 | Klebstoffe | Boden |  | Gang | OG | Boden |  |  | 26.11.2025 - 10:45 |  |  |  | Gang -OG -Boden _MaP-2_25-11-26.jpg | Gang -OG -Boden _MaP-2_detail_25-11-26.jpg |  | - |  | Asbest | Asbest: Widerlegt
MaP-3 | Einzelprobe | VM-6 | Klebstoffe | Boden |  | Schlafzimmer | OG | Boden |  |  | 26.11.2025 - 10:50 |  |  |  | Schlafzimmer -OG -Boden _MaP-3_25-11-26.jpg | Schlafzimmer -OG -Boden _MaP-3_detail_25-11-26.jpg |  | - |  | Asbest | Asbest: Widerlegt
MaP-4 | Einzelprobe | VM-8 | Putz | Decke |  | Heizraum | UG | Decke |  |  | 26.11.2025 - 10:57 |  |  |  | Heizraum -UG -Decke _MaP-4_25-11-26.jpg | Heizraum -UG -Decke _MaP-4_detail_25-11-26.jpg |  | - |  | Asbest | Asbest: Widerlegt
MaP-5 | Einzelprobe | VM-11 | Faserzement | Wand |  | Fassade | EG- DG | Wand |  |  | 26.11.2025 - 11:04 |  |  |  | Fassade -EG- DG -Wand _MaP-5_25-11-26.jpg | Fassade -EG- DG -Wand _MaP-5_detail_25-11-26.jpg | 80 | m² |  | Asbest | Asbest: Bestätigt | 80 | % | 81.26991 | % | 11.98726 | m²
VB-1 | Visueller Befund | VM-2 | Spanplatten | Decke / Boden / Wand |  | Estrich | DG | Wand / Decke / Boden |  |  | 26.11.2025 - 10:43 |  |  |  | Estrich -DG -Wand - ..._VB-1_25-11-26.jpg | Estrich -DG -Wand - ..._VB-1_detail_25-11-26.jpg |  | - |  | Asbest | Asbest: Widerlegt
VB-2 | Visueller Befund | VM-4 | Plattenkleber | Wand |  | Bad | OG | Wand / Decke / Boden | Jg. 2000 |  | 26.11.2025 - 10:46 |  |  |  | Bad -OG -Wand - ..._VB-2_25-11-26.jpg | Bad -OG -Wand - ..._VB-2_detail_25-11-26.jpg |  | - |  | Asbest | Asbest: Widerlegt
VB-3 | Visueller Befund | VM-5 | Spanplatten | Wand / Decke / Boden |  | alle Zimmer | OG | Wand / Decke / Boden |  |  | 26.11.2025 - 10:47 |  |  |  | alle Zimmer -OG -Wand - ..._VB-3_25-11-26.jpg | alle Zimmer -OG -Wand - ..._VB-3_detail_25-11-26.jpg |  | - |  | Asbest | Asbest: Widerlegt
VB-4 | Visueller Befund | VM-7 | Plattenkleber | Wand / Boden |  | Küche / WC / Stallraum | EG | Wand / Decke / Boden | Jg. 2000 |  | 26.11.2025 - 10:54 |  |  |  | Küche - WC - Stal...-EG -Wand - ..._VB-4_25-11-26.jpg | Küche - WC - Stal...-EG -Wand - ..._VB-4_detail_25-11-26.jpg |  | - |  | Asbest | Asbest: Widerlegt
VB-5 | Visueller Befund | VM-9 | Faserzement | Elektrotableau |  | Heizraum | UG | Elektrotableau |  |  | 26.11.2025 - 10:58 |  |  |  | Heizraum -UG -Elektro..._VB-5_25-11-26.jpg | Heizraum -UG -Elektro..._VB-5_detail_25-11-26.jpg |  | - |  | Asbest | Asbest: Widerlegt
VB-6 | Visueller Befund | VM-10 | Putz | Wand / Decke |  | Garage | UG | Wand / Decke / Boden |  |  | 26.11.2025 - 11:00 |  |  |  | Garage -UG -Wand - ..._VB-6_25-11-26.jpg | Garage -UG -Wand - ..._VB-6_detail_25-11-26.jpg |  | - |  | Asbest | Asbest: Widerlegt