## Report
Bezeichnung Befund | Art | Verdachtsmoment | Material | Zugehöriges Bauteil | Farbe | Gebäude/Bereich | Stockwerk/Ebene | Raum/Teilbereich | Bemerkung Probe/Befund | Bemerkung Verdachtsmoment | Erfassungszeitpunkt | Probenehmer | Überblick | Detail | Dateiname Überblick | Dateiname Detail | Menge | Einheit | Mischprobe | Verdacht | Einstufung | Angenommene Trefferwahrscheinlichkeit | Einheit | Aussagesicherheit | Einheit | Risikomenge | Einheit | Begründung | Ergebnis Analytik | Bewertung | Aufgabe | Referenzkarte | X-Koordinate | Y-Koordinate
MaP-1 | Einzelprobe | VM-1 | Faserzement | Dach |  | Dach | Dach | Aussen |  |  | 08.12.2025 - 09:20 |  |  |  | Dach-Dach-Aussen_MaP-1_25-12-08.jpg | Dach-Dach-Aussen_MaP-1_detail_25-12-08.jpg | 80 | m² |  | Asbest | Asbest: Nicht eingestuft | 80 | % | 81.26991 | % | 11.98726 | m²
MaP-2 | Einzelprobe | VM-2 | Abdichtungsbahn | Dachpappe |  | Dach | Dachgeschoss | Dach |  |  | 08.12.2025 - 09:24 |  |  |  | Dach-Dachges...-Dach_MaP-2_25-12-08.jpg | Dach-Dachges...-Dach_MaP-2_detail_25-12-08.jpg | 80 | m² |  | Asbest | Asbest: Nicht eingestuft | 20 | % | 20.63746 | % | 12.69801 | m²
MaP-3 | Einzelprobe | VM-3 | Abdichtungsbahn | Dachpappe |  | Dach | Dachgeschoss |  |  |  | 08.12.2025 - 09:26 |  |  |  | Dach-Dachges...-_MaP-3_25-12-08.jpg | Dach-Dachges...-_MaP-3_detail_25-12-08.jpg |  | - |  | PAK | PAK: Nicht eingestuft
MaP-4 | Einzelprobe | VM-7 | (elastische) Bodenbeläge | Boden |  | Gang | 1 OG | Boden |  |  | 08.12.2025 - 09:40 |  |  |  | Gang-1 OG-Boden_MaP-4_25-12-08.jpg | Gang-1 OG-Boden_MaP-4_detail_25-12-08.jpg |  | - |  | Asbest | Asbest: Nicht eingestuft | 60 | % | 97.84094 | % | 0.4534026 | -
MaP-5 | Einzelprobe | VM-8 | Klebstoffe | Teppich |  | Zimmer | 1 OG | Boden |  |  | 08.12.2025 - 09:46 |  |  |  | Zimmer-1 OG-Boden_MaP-5_25-12-08.jpg | Zimmer-1 OG-Boden_MaP-5_detail_25-12-08.jpg | 12 | m² |  | Asbest | Asbest: Nicht eingestuft | 20 | % | 21.66633 | % | 1.880008 | m²
MaP-6 | Einzelprobe | VM-9 | Putze | Wand |  | Gang | 1 OG | Wand |  |  | 08.12.2025 - 09:54 |  |  |  | Gang-1 OG-Wand_MaP-6_25-12-08.jpg | Gang-1 OG-Wand_MaP-6_detail_25-12-08.jpg | 20 | m² |  | Asbest | Asbest: Nicht eingestuft | 80 | % | 96.68718 | % | 1.060101 | m²
MaP-7 | Einzelprobe | VM-10 | Putze | Decke |  | Gang | 1 OG | Decke |  |  | 08.12.2025 - 09:56 |  |  |  | Gang-1 OG-Decke_MaP-7_25-12-08.jpg | Gang-1 OG-Decke_MaP-7_detail_25-12-08.jpg |  | - |  | Asbest | Asbest: Nicht eingestuft
MaP-8 | Einzelprobe | VM-11 | (elastische) Bodenbeläge | Treppe |  | Gang | 1 OG | Treppe |  |  | 08.12.2025 - 09:58 |  |  |  | Gang-1 OG-Treppe_MaP-8_25-12-08.jpg | Gang-1 OG-Treppe_MaP-8_detail_25-12-08.jpg |  | - |  | Asbest | Asbest: Nicht eingestuft
MaP-9 | Einzelprobe | VM-7 | (elastische) Bodenbeläge | Boden |  | Küche | 1.OG | Boden |  |  | 08.12.2025 - 10:08 |  |  |  | Küche-1.OG-Boden_MaP-9_25-12-08.jpg | Küche-1.OG-Boden_MaP-9_detail_25-12-08.jpg | 15 | m² |  | Asbest | Asbest: Nicht eingestuft | 60 | % | 97.84094 | % | 0.4534026 | m²
MaP-10 | Einzelprobe | VM-13 | Fliesenkleber | Wand |  | Küche | 1.OG | Wand |  |  | 08.12.2025 - 10:09 |  |  |  | Küche-1.OG-Wand_MaP-10_25-12-08.jpg | Küche-1.OG-Wand_MaP-10_detail_25-12-08.jpg | 5 | m² |  | Asbest | Asbest: Nicht eingestuft
MaP-11 | Einzelprobe | VM-13 | Fliesenkleber | Wand |  | Bad WC | 2 OG | Wand |  |  | 08.12.2025 - 10:18 |  |  |  | Bad WC-2 OG-Wand_MaP-11_25-12-08.jpg | Bad WC-2 OG-Wand_MaP-11_detail_25-12-08.jpg | 5 | m² |  | Asbest | Asbest: Nicht eingestuft
MaP-12 | Einzelprobe | VM-9 | Putze | Wand |  | Bad WC | 2 OG | Wand |  |  | 08.12.2025 - 10:21 |  |  |  | Bad WC-2 OG-Wand_MaP-12_25-12-08.jpg | Bad WC-2 OG-Wand_MaP-12_detail_25-12-08.jpg | 20 | m² |  | Asbest | Asbest: Nicht eingestuft | 80 | % | 96.68718 | % | 1.060101 | m²
MaP-13 | Einzelprobe | VM-7 | (elastische) Bodenbeläge | Boden |  | Bad WC | 3 OG | Boden |  |  | 08.12.2025 - 10:31 |  |  |  | Bad WC-3 OG-Boden_MaP-13_25-12-08.jpg | Bad WC-3 OG-Boden_MaP-13_detail_25-12-08.jpg | 20 | m² |  | Asbest | Asbest: Nicht eingestuft | 60 | % | 97.84094 | % | 0.4534026 | m²
MaP-14 | Einzelprobe | VM-7 | (elastische) Bodenbeläge | Boden |  | Bad WC | 3 OG | Wand |  |  | 08.12.2025 - 10:33 |  |  |  | Bad WC-3 OG-Wand_MaP-14_25-12-08.jpg | Bad WC-3 OG-Wand_MaP-14_detail_25-12-08.jpg |  | - |  | Asbest | Asbest: Nicht eingestuft | 60 | % | 97.84094 | % | 0.4534026 | -
VB-1 | Visueller Befund | VM-4 | KMF | Isolation |  | Dach | Dachgeschoss | Boden |  |  | 08.12.2025 - 09:29 |  |  |  | Dach-Dachges...-Boden_VB-1_25-12-08.jpg | Dach-Dachges...-Boden_VB-1_detail_25-12-08.jpg |  | - |  | KMF | KMF: Nicht eingestuft
VB-2 | Visueller Befund | VM-5 | Faserzement | Platten lose |  | Dach | Dachgeschoss | Boden |  |  | 08.12.2025 - 09:30 |  |  |  | Dach-Dachges...-Boden_VB-2_25-12-08.jpg | Dach-Dachges...-Boden_VB-2_detail_25-12-08.jpg |  | - |  | Asbest | Asbest: Nicht eingestuft
VB-3 | Visueller Befund | VM-6 | Faserzement | Fallrohr |  | EG | Erdgeschoss | Keller |  |  | 08.12.2025 - 09:37 |  |  |  | EG-Erdgesc...-Keller_VB-3_25-12-08.jpg | EG-Erdgesc...-Keller_VB-3_detail_25-12-08.jpg | 3 | m |  | Asbest | Asbest: Nicht eingestuft | 80 | % | -2.220446e-14 | % | 2.4 | m
VB-4 | Visueller Befund | VM-12 | Brandschutzklappen | Kamin |  | Küche | 1.OG | Wand |  |  | 08.12.2025 - 10:06 |  |  |  | Küche-1.OG-Wand_VB-4_25-12-08.jpg | Küche-1.OG-Wand_VB-4_detail_25-12-08.jpg |  | - |  | Asbest | Asbest: Nicht eingestuft
VB-5 | Visueller Befund | VM-14 | Elektroofen | Asbesthaltig |  | Gang | 3 OG | Noden |  |  | 08.12.2025 - 10:36 |  |  |  | Gang-3 OG-Noden_VB-5_25-12-08.jpg | Gang-3 OG-Noden_VB-5_detail_25-12-08.jpg | 6 | Stück |  | Asbest | Asbest: Nicht eingestuft