## Report
Bezeichnung Befund | Art | Verdachtsmoment | Material | Zugehöriges Bauteil | Farbe | Gebäude/Bereich | Stockwerk/Ebene | Raum/Teilbereich | Bemerkung Probe/Befund | Bemerkung Verdachtsmoment | Erfassungszeitpunkt | Probenehmer | Überblick | Detail | Dateiname Überblick | Dateiname Detail | Menge | Einheit | Mischprobe | Verdacht | Einstufung | Angenommene Trefferwahrscheinlichkeit | Einheit | Aussagesicherheit | Einheit | Risikomenge | Einheit | Begründung | Ergebnis Analytik | Bewertung | Aufgabe | Referenzkarte | X-Koordinate | Y-Koordinate
MaP-1 | Einzelprobe | VM-1 | Faserzement |  |  | Fassade / Dach | OG- DG | Wand / Dach |  |  | 03.12.2025 - 09:20 |  |  |  | Fassade - Dach -OG- DG -Wand - ..._MaP-1_25-12-03.jpg | Fassade - Dach -OG- DG -Wand - ..._MaP-1_detail_25-12-03.jpg | 80 | m² |  | Asbest | Asbest: Bestätigt | 80 | % | 81.26991 | % | 11.98726 | m²
MaP-2 | Einzelprobe | VM-2 | Plattenkleber | Wand |  | WC | EG | Wand |  |  | 03.12.2025 - 09:33 |  |  |  | WC -EG -Wand _MaP-2_25-12-03.jpg | WC -EG -Wand _MaP-2_detail_25-12-03.jpg | 7 | m² |  | Asbest | Asbest: Bestätigt
MaP-3 | Einzelprobe | VM-3 | Putz | Wand |  | WC | EG | Wand |  |  | 03.12.2025 - 09:33 |  |  |  | WC -EG -Wand _MaP-3_25-12-03.jpg | WC -EG -Wand _MaP-3_detail_25-12-03.jpg |  | - |  | Asbest | Asbest: Widerlegt
MaP-4 | Einzelprobe | VM-4 | Plattenkleber | Boden |  | WC | EG | Boden |  |  | 03.12.2025 - 09:34 |  |  |  | WC -EG -Boden _MaP-4_25-12-03.jpg | WC -EG -Boden _MaP-4_detail_25-12-03.jpg |  | - |  | Asbest | Asbest: Widerlegt
MaP-5 | Einzelprobe | VM-5 | Putz | Decke |  | WC | EG | Decke |  |  | 03.12.2025 - 09:35 |  |  |  | WC -EG -Decke _MaP-5_25-12-03.jpg | WC -EG -Decke _MaP-5_detail_25-12-03.jpg |  | - |  | Asbest | Asbest: Widerlegt
MaP-6 | Einzelprobe | VM-7 | Plattenkleber | Wand |  | Waschküche | EG | Wand |  |  | 03.12.2025 - 09:38 |  |  |  | Waschküche -EG -Wand _MaP-6_25-12-03.jpg | Waschküche -EG -Wand _MaP-6_detail_25-12-03.jpg |  | - |  | Asbest | Asbest: Widerlegt
MaP-7 | Einzelprobe | VM-8 | Putz | Wand |  | Waschküche | EG | Wand |  |  | 03.12.2025 - 09:41 |  |  |  | Waschküche -EG -Wand _MaP-7_25-12-03.jpg | Waschküche -EG -Wand _MaP-7_detail_25-12-03.jpg |  | - |  | Asbest | Asbest: Widerlegt
MaP-8 | Einzelprobe | VM-9 | Plattenkleber | Boden |  | Waschküche | EG | Boden |  |  | 03.12.2025 - 09:42 |  |  |  | Waschküche -EG -Boden _MaP-8_25-12-03.jpg | Waschküche -EG -Boden _MaP-8_detail_25-12-03.jpg |  | - |  | Asbest | Asbest: Widerlegt
MaP-9 | Einzelprobe | VM-12 | Fensterkitt | Fensterflügel |  | Fensterflügel | UG-OG | Fensterkitt |  |  | 03.12.2025 - 09:46 |  |  |  | Fensterflügel -UG-OG -Fenster..._MaP-9_25-12-03.jpg | Fensterflügel -UG-OG -Fenster..._MaP-9_detail_25-12-03.jpg |  | - |  | Asbest | Asbest: Widerlegt
MaP-10 | Einzelprobe | VM-13 | Plattenkleber | Boden |  | WC | OG | Boden |  |  | 03.12.2025 - 09:50 |  |  |  | WC -OG -Boden _MaP-10_25-12-03.jpg | WC -OG -Boden _MaP-10_detail_25-12-03.jpg | 2 | m² |  | Asbest | Asbest: Bestätigt
VB-1 | Visueller Befund | VM-6 | LAP | Elektrotableau |  | Gang | EG | Elektrotableau |  |  | 03.12.2025 - 09:37 |  |  |  | Gang -EG -Elektro..._VB-1_25-12-03.jpg | Gang -EG -Elektro..._VB-1_detail_25-12-03.jpg | 1 | m² |  | Asbest | Asbest: Bestätigt
VB-2 | Visueller Befund | VM-10 | Putz | Decke |  | Waschküche/ Garage / Wohnzimner | EG | Decke |  |  | 03.12.2025 - 09:42 |  |  |  | Waschküche- Garag...-EG -Decke _VB-2_25-12-03.jpg | Waschküche- Garag...-EG -Decke _VB-2_detail_25-12-03.jpg |  | - |  | Asbest | Asbest: Widerlegt
VB-3 | Visueller Befund | VM-11 | Faserzement | Fallrohr |  | gesamtes Haus | UG - DG | Fallrohr |  |  | 03.12.2025 - 09:45 |  |  |  | gesamtes Haus -UG - DG -Fallrohr _VB-3_25-12-03.jpg | gesamtes Haus -UG - DG -Fallrohr _VB-3_detail_25-12-03.jpg |  | - |  | Asbest | Asbest: Widerlegt
VB-4 | Visueller Befund | VM-14 | Putz / Plattenkleber | Wand / Decke / Boden |  | Bad | EG | Wand / Decke / Boden |  |  | 03.12.2025 - 09:55 |  |  |  | Bad -EG -Wand - ..._VB-4_25-12-03.jpg | Bad -EG -Wand - ..._VB-4_detail_25-12-03.jpg |  | - |  | Asbest | Asbest: Widerlegt