## Report
Bezeichnung Befund | Art | Verdachtsmoment | Material | Zugehöriges Bauteil | Farbe | Gebäude/Bereich | Stockwerk/Ebene | Raum/Teilbereich | Bemerkung Probe/Befund | Bemerkung Verdachtsmoment | Erfassungszeitpunkt | Probenehmer | Überblick | Detail | Dateiname Überblick | Dateiname Detail | Menge | Einheit | Mischprobe | Verdacht | Einstufung | Angenommene Trefferwahrscheinlichkeit | Einheit | Aussagesicherheit | Einheit | Risikomenge | Einheit | Begründung | Ergebnis Analytik | Bewertung | Aufgabe | Referenzkarte | X-Koordinate | Y-Koordinate
MaP-1 | Einzelprobe | VM-1 | Plattenkleber | Boden |  | Küche | EG | Boden |  |  | 01.12.2025 - 09:41 |  |  |  | Küche -EG -Boden _MaP-1_25-12-01.jpg | Küche -EG -Boden _MaP-1_detail_25-12-01.jpg | 7 | m² |  | Asbest | Asbest: Bestätigt
MaP-2 | Einzelprobe | VM-2 | Putz | Wand |  | Küche | EG | Wand |  |  | 01.12.2025 - 09:58 |  |  |  | Küche -EG -Wand _MaP-2_25-12-01.jpg | Küche -EG -Wand _MaP-2_detail_25-12-01.jpg |  | - |  | Asbest | Asbest: Widerlegt
MaP-3 | Einzelprobe | VM-4 | Putz | Decke |  | Küche | EG | Decke |  |  | 01.12.2025 - 10:02 |  |  |  | Küche -EG -Decke _MaP-3_25-12-01.jpg | Küche -EG -Decke _MaP-3_detail_25-12-01.jpg | 7 | m² |  | Asbest | Asbest: Bestätigt | 80 | % | 84.33332 | % | 0.8773339 | m²
MaP-4 | Einzelprobe | VM-5 | Putz | Wand |  | Gang / Treppenhaus | EG-UG | Wand |  |  | 01.12.2025 - 10:04 |  |  |  | Gang - Treppenhaus -EG-UG -Wand _MaP-4_25-12-01.jpg | Gang - Treppenhaus -EG-UG -Wand _MaP-4_detail_25-12-01.jpg |  | - |  | Asbest | Asbest: Widerlegt
MaP-5 | Einzelprobe | VM-6 | Putz | Decke |  | Gang / Treppenhaus | EG-UG | Decke |  |  | 01.12.2025 - 10:06 |  |  |  | Gang - Treppenhaus -EG-UG -Decke _MaP-5_25-12-01.jpg | Gang - Treppenhaus -EG-UG -Decke _MaP-5_detail_25-12-01.jpg |  | - |  | Asbest | Asbest: Widerlegt
MaP-6 | Einzelprobe | VM-7 | Plattenkleber | Boden |  | Gang / Treppenhaus | EG-UG | Boden |  |  | 01.12.2025 - 10:09 |  |  |  | Gang - Treppenhaus -EG-UG -Boden _MaP-6_25-12-01.jpg | Gang - Treppenhaus -EG-UG -Boden _MaP-6_detail_25-12-01.jpg |  | - |  | Asbest | Asbest: Widerlegt
MaP-7 | Einzelprobe | VM-8 | Klebstoffe | Boden |  | alle Schlafzimner / Gang | EG | Boden |  |  | 01.12.2025 - 10:14 |  |  |  | alle Schlafzimner...-EG -Boden _MaP-7_25-12-01.jpg | alle Schlafzimner...-EG -Boden _MaP-7_detail_25-12-01.jpg |  | - |  | Asbest | Asbest: Widerlegt
MaP-8 | Einzelprobe | VM-9 | Plattenkleber | Wand |  | Gang | EG | Wand |  |  | 01.12.2025 - 10:17 |  |  |  | Gang -EG -Wand _MaP-8_25-12-01.jpg | Gang -EG -Wand _MaP-8_detail_25-12-01.jpg |  | - |  | Asbest | Asbest: Widerlegt
MaP-9 | Einzelprobe | VM-10 | Plattenkleber | Wand |  | WC | EG | Wand |  |  | 01.12.2025 - 10:22 |  |  |  | WC -EG -Wand _MaP-9_25-12-01.jpg | WC -EG -Wand _MaP-9_detail_25-12-01.jpg | 8 | m² |  | Asbest | Asbest: Bestätigt
MaP-10 | Einzelprobe | VM-11 | Putz | Wand |  | WC | EG | Wand |  |  | 01.12.2025 - 10:22 |  |  |  | WC -EG -Wand _MaP-10_25-12-01.jpg | WC -EG -Wand _MaP-10_detail_25-12-01.jpg |  | - |  | Asbest | Asbest: Widerlegt
MaP-11 | Einzelprobe | VM-12 | Putz | Decke |  | WC | EG | Decke |  |  | 01.12.2025 - 10:22 |  |  |  | WC -EG -Decke _MaP-11_25-12-01.jpg | WC -EG -Decke _MaP-11_detail_25-12-01.jpg |  | - |  | Asbest | Asbest: Widerlegt
MaP-12 | Einzelprobe | VM-13 | Plattenkleber | Boden |  | WC | EG | Boden |  |  | 01.12.2025 - 10:23 |  |  |  | WC -EG -Boden _MaP-12_25-12-01.jpg | WC -EG -Boden _MaP-12_detail_25-12-01.jpg | 3 | m² |  | Asbest | Asbest: Bestätigt
MaP-13 | Einzelprobe | VM-14 | Plattenkleber | Wand |  | alle Schlafzimmer | EG - UG | Wand |  |  | 01.12.2025 - 10:29 |  |  |  | alle Schlafzimmer -EG - UG -Wand _MaP-13_25-12-01.jpg | alle Schlafzimmer -EG - UG -Wand _MaP-13_detail_25-12-01.jpg | 10 | m² |  | Asbest | Asbest: Bestätigt
MaP-14 | Einzelprobe | VM-15 | Putz | Wand |  | Schlafzimmer | EG | Wand |  |  | 01.12.2025 - 10:29 |  |  |  | Schlafzimmer -EG -Wand _MaP-14_25-12-01.jpg | Schlafzimmer -EG -Wand _MaP-14_detail_25-12-01.jpg |  | - |  | Asbest | Asbest: Widerlegt
MaP-15 | Einzelprobe | VM-16 | Putz | Decke |  | Schlafzimmer | EG | Decke |  |  | 01.12.2025 - 10:30 |  |  |  | Schlafzimmer -EG -Decke _MaP-15_25-12-01.jpg | Schlafzimmer -EG -Decke _MaP-15_detail_25-12-01.jpg |  | - |  | Asbest | Asbest: Widerlegt
MaP-16 | Einzelprobe | VM-19 | Plattenkleber | Wand |  | Bad | UG | Wand |  |  | 01.12.2025 - 10:46 |  |  |  | Bad -UG -Wand _MaP-16_25-12-01.jpg | Bad -UG -Wand _MaP-16_detail_25-12-01.jpg |  | - |  | Asbest | Asbest: Widerlegt
MaP-17 | Einzelprobe | VM-20 | Plattenkleber | Boden |  | Bad | UG | Boden |  |  | 01.12.2025 - 10:46 |  |  |  | Bad -UG -Boden _MaP-17_25-12-01.jpg | Bad -UG -Boden _MaP-17_detail_25-12-01.jpg |  | - |  | Asbest | Asbest: Widerlegt
MaP-18 | Einzelprobe | VM-21 | Putz | Decke |  | Bad / WC | UG | Decke |  |  | 01.12.2025 - 10:47 |  |  |  | Bad - WC -UG -Decke _MaP-18_25-12-01.jpg | Bad - WC -UG -Decke _MaP-18_detail_25-12-01.jpg |  | - |  | Asbest | Asbest: Widerlegt
MaP-19 | Einzelprobe | VM-22 | Plattenkleber | Wand |  | WC | UG | Wand |  |  | 01.12.2025 - 10:48 |  |  |  | WC -UG -Wand _MaP-19_25-12-01.jpg | WC -UG -Wand _MaP-19_detail_25-12-01.jpg | 11 | m² |  | Asbest | Asbest: Bestätigt
MaP-20 | Einzelprobe | VM-23 | Plattenkleber | Boden |  | WC | UG | Boden |  |  | 01.12.2025 - 10:49 |  |  |  | WC -UG -Boden _MaP-20_25-12-01.jpg | WC -UG -Boden _MaP-20_detail_25-12-01.jpg |  | - |  | Asbest | Asbest: Widerlegt
MaP-21 | Einzelprobe | VM-24 | Putz | Wand |  | Wohnzimmer | UG | Wand |  |  | 01.12.2025 - 10:58 |  |  |  | Wohnzimmer -UG -Wand _MaP-21_25-12-01.jpg | Wohnzimmer -UG -Wand _MaP-21_detail_25-12-01.jpg |  | - |  | Asbest | Asbest: Widerlegt
MaP-22 | Einzelprobe | VM-25 | Putz | Decke |  | Wohnzimmer | UG | Decke |  |  | 01.12.2025 - 10:59 |  |  |  | Wohnzimmer -UG -Decke _MaP-22_25-12-01.jpg | Wohnzimmer -UG -Decke _MaP-22_detail_25-12-01.jpg |  | - |  | Asbest | Asbest: Widerlegt
MaP-23 | Einzelprobe | VM-26 | Putz | Wand |  | Waschküche | UG | Wand |  |  | 01.12.2025 - 11:02 |  |  |  | Waschküche -UG -Wand _MaP-23_25-12-01.jpg | Waschküche -UG -Wand _MaP-23_detail_25-12-01.jpg |  | - |  | Asbest | Asbest: Widerlegt
MaP-25 | Einzelprobe | VM-27 | Plattenkleber | Wand |  | Küche / Gartenhaus | EG | Wand |  |  | 01.12.2025 - 11:18 |  |  |  | Küche - Gartenhaus -EG -Wand _MaP-25_25-12-01.jpg | Küche - Gartenhaus -EG -Wand _MaP-25_detail_25-12-01.jpg |  | - |  | Asbest | Asbest: Widerlegt
MaP-27 | Einzelprobe | VM-29 | Plattenkleber | Boden / Wand |  | Gartenhaus / Dusche | EG | Boden / Wand |  |  | 01.12.2025 - 11:19 |  |  |  | Gartenhaus - Dusche -EG -Boden -..._MaP-27_25-12-01.jpg | Gartenhaus - Dusche -EG -Boden -..._MaP-27_detail_25-12-01.jpg | 6 | m² |  | Asbest | Asbest: Bestätigt
MaP-28 | Einzelprobe | VM-31 | Putz | Wand |  | Fassade | UG- DG | Wand |  |  | 01.12.2025 - 11:25 |  |  |  | Fassade -UG- DG -Wand _MaP-28_25-12-01.jpg | Fassade -UG- DG -Wand _MaP-28_detail_25-12-01.jpg |  | - |  | Asbest | Asbest: Widerlegt
MaP-29 | Einzelprobe | VM-32 | Fensterkitt | Fensterflügel |  | Fensterflügel | UG - DG | Fensterkitt |  |  | 01.12.2025 - 11:32 |  |  |  | Fensterflügel -UG - DG -Fenster..._MaP-29_25-12-01.jpg | Fensterflügel -UG - DG -Fenster..._MaP-29_detail_25-12-01.jpg |  | - |  | Asbest | Asbest: Widerlegt
MaP-30 | Einzelprobe | VM-33 | Anschlagkitt | Fensterrahmen |  | Fensterrahmen | UG -DG | Anschlagkitt |  |  | 01.12.2025 - 11:32 |  |  |  | Fensterrahmen -UG -DG -Anschla..._MaP-30_25-12-01.jpg | Fensterrahmen -UG -DG -Anschla..._MaP-30_detail_25-12-01.jpg |  | - |  | Asbest | Asbest: Widerlegt
MaP-26 | Einzelprobe | VM-34 | Plattenkleber | Boden |  | Gartenhaus / Sitzplatz | EG | Boden |  |  | 01.12.2025 - 11:36 |  |  |  | Gartenhaus - Sitz...-EG -Boden _MaP-26_25-12-01.jpg | Gartenhaus - Sitz...-EG -Boden _MaP-26_detail_25-12-01.jpg |  | - |  | Asbest | Asbest: Widerlegt
MaP-32 | Einzelprobe | VM-36 | Putz | Wand |  | Gartenhaus | EG | Wand |  |  | 01.12.2025 - 11:46 |  |  |  | Gartenhaus -EG -Wand _MaP-32_25-12-01.jpg | Gartenhaus -EG -Wand _MaP-32_detail_25-12-01.jpg |  | - |  | Asbest | Asbest: Widerlegt
VB-1 | Visueller Befund | VM-3 | Faserzement | Unterdach |  | Estrich | DG | Unterdach |  |  | 01.12.2025 - 10:02 |  |  |  | Estrich -DG -Unterdach _VB-1_25-12-01.jpg | Estrich -DG -Unterdach _VB-1_detail_25-12-01.jpg |  | - |  | Asbest | Asbest: Widerlegt
VB-2 | Visueller Befund | VM-17 | LAP | Elektrotableau |  | Gang | UG | Elektrotableau |  |  | 01.12.2025 - 10:33 |  |  |  | Gang -UG -Elektro..._VB-2_25-12-01.jpg | Gang -UG -Elektro..._VB-2_detail_25-12-01.jpg | 1 | m² |  | Asbest | Asbest: Bestätigt
VB-3 | Visueller Befund | VM-18 | Faserzement | Fallrohr |  | gesamtes Haus | UG - DG | Fallrohr |  |  | 01.12.2025 - 10:39 |  |  |  | gesamtes Haus -UG - DG -Fallrohr _VB-3_25-12-01.jpg | gesamtes Haus -UG - DG -Fallrohr _VB-3_detail_25-12-01.jpg | 20 | m |  | Asbest | Asbest: Bestätigt | 80 | % | -2.220446e-14 | % | 16 | m
VB-5 | Visueller Befund | VM-30 | LAP | Cheminée |  | Gartenhaus | EG | Cheminée |  |  | 01.12.2025 - 11:20 |  |  |  | Gartenhaus -EG -Cheminée _VB-5_25-12-01.jpg | Gartenhaus -EG -Cheminée _VB-5_detail_25-12-01.jpg |  | - |  | Asbest | Asbest: Bestätigt
VB-6 | Visueller Befund | VM-35 | Faserzement | Dach / Wand |  | Veloraum | EG | Wand / Decke |  |  | 01.12.2025 - 11:37 |  |  |  | Veloraum -EG -Wand - ..._VB-6_25-12-01.jpg | Veloraum -EG -Wand - ..._VB-6_detail_25-12-01.jpg | 20 | m² |  | Asbest | Asbest: Ungeklärt | 80 | % | -2.220446e-14 | % | 16 | m²
VB-7 | Visueller Befund | VM-37 | Faserzement | Dach |  | Gartenhaus | OG | Dach |  |  | 01.12.2025 - 11:53 |  |  |  | Gartenhaus -OG -Dach _VB-7_25-12-01.jpg | Gartenhaus -OG -Dach _VB-7_detail_25-12-01.jpg | 80 | m² |  | Asbest | Asbest: Ungeklärt | 80 | % | -2.220446e-14 | % | 64 | m²