## Report
Bezeichnung Befund | Art | Verdachtsmoment | Material | Zugehöriges Bauteil | Farbe | Gebäude/Bereich | Stockwerk/Ebene | Raum/Teilbereich | Bemerkung Probe/Befund | Bemerkung Verdachtsmoment | Erfassungszeitpunkt | Probenehmer | Überblick | Detail | Dateiname Überblick | Dateiname Detail | Menge | Einheit | Mischprobe | Verdacht | Einstufung | Angenommene Trefferwahrscheinlichkeit | Einheit | Aussagesicherheit | Einheit | Risikomenge | Einheit | Begründung | Ergebnis Analytik | Bewertung | Aufgabe | Referenzkarte | X-Koordinate | Y-Koordinate
MaP-1 | Einzelprobe | VM-1 | Putz | Wand |  | Waschküche | UG | Wand |  |  | 15.12.2025 - 10:03 |  |  |  | Waschküche -UG -Wand _MaP-1_25-12-15.jpg | Waschküche -UG -Wand _MaP-1_detail_25-12-15.jpg |  | - |  | Asbest | Asbest: Widerlegt
MaP-2 | Einzelprobe | VM-2 | Putz | Wand |  | Spielzimmer | UG | Wand |  |  | 15.12.2025 - 10:07 |  |  |  | Spielzimmer -UG -Wand _MaP-2_25-12-15.jpg | Spielzimmer -UG -Wand _MaP-2_detail_25-12-15.jpg |  | - |  | Asbest | Asbest: Widerlegt
MaP-3 | Einzelprobe | VM-3 | Putz | Wand |  | Spielzimmer | UG | Wand |  |  | 15.12.2025 - 10:08 |  |  |  | Spielzimmer -UG -Wand _MaP-3_25-12-15.jpg | Spielzimmer -UG -Wand _MaP-3_detail_25-12-15.jpg |  | - |  | Asbest | Asbest: Widerlegt
MaP-4 | Einzelprobe | VM-4 | Anschkagkitt | Fensterrahmen |  | Spielzimmer | UG | Febsterrahmen |  |  | 15.12.2025 - 10:09 |  |  |  | Spielzimmer -UG -Febster..._MaP-4_25-12-15.jpg | Spielzimmer -UG -Febster..._MaP-4_detail_25-12-15.jpg | 1 | Stück |  | Asbest | Asbest: Bestätigt
MaP-5 | Einzelprobe | VM-5 | Plattenkleber | Wand |  | Küche | EG | Wand |  |  | 15.12.2025 - 10:15 |  |  |  | Küche -EG -Wand _MaP-5_25-12-15.jpg | Küche -EG -Wand _MaP-5_detail_25-12-15.jpg |  | - |  | Asbest | Asbest: Widerlegt
MaP-6 | Einzelprobe | VM-6 | Putz | Wand |  | Küche | EG | Wand |  |  | 15.12.2025 - 10:18 |  |  |  | Küche -EG -Wand _MaP-6_25-12-15.jpg | Küche -EG -Wand _MaP-6_detail_25-12-15.jpg |  | - |  | Asbest | Asbest: Widerlegt
MaP-7 | Einzelprobe | VM-7 | Plattenkleber | Boden |  | Küche / Wohnzimmer | EG | Boden |  |  | 15.12.2025 - 10:25 |  |  |  | Küche - Wohnzimmer -EG -Boden _MaP-7_25-12-15.jpg | Küche - Wohnzimmer -EG -Boden _MaP-7_detail_25-12-15.jpg |  | - |  | Asbest | Asbest: Widerlegt
MaP-8 | Einzelprobe | VM-8 | Putz | Decke |  | gesamtes EG | EG | Decke |  |  | 15.12.2025 - 10:27 |  |  |  | gesamtes EG -EG -Decke _MaP-8_25-12-15.jpg | gesamtes EG -EG -Decke _MaP-8_detail_25-12-15.jpg |  | - |  | Asbest | Asbest: Widerlegt
MaP-9 | Einzelprobe | VM-9 | Plattenkleber | Boden |  | Dusche | EG | Boden |  |  | 15.12.2025 - 10:30 |  |  |  | Dusche -EG -Boden _MaP-9_25-12-15.jpg | Dusche -EG -Boden _MaP-9_detail_25-12-15.jpg |  | - |  | Asbest | Asbest: Widerlegt
MaP-10 | Einzelprobe | VM-10 | Plattenkleber | Wand |  | Dusche | EG | Wand |  |  | 15.12.2025 - 10:33 |  |  |  | Dusche -EG -Wand _MaP-10_25-12-15.jpg | Dusche -EG -Wand _MaP-10_detail_25-12-15.jpg |  | - |  | Asbest | Asbest: Widerlegt
MaP-11 | Einzelprobe | VM-11 | Putz | Wand |  | Wohnzimmer | EG | Wand |  |  | 15.12.2025 - 10:35 |  |  |  | Wohnzimmer -EG -Wand _MaP-11_25-12-15.jpg | Wohnzimmer -EG -Wand _MaP-11_detail_25-12-15.jpg |  | - |  | Asbest | Asbest: Widerlegt
MaP-12 | Einzelprobe | VM-12 | Putz | Wand |  | Treppenhaus | EG | Wand |  |  | 15.12.2025 - 10:36 |  |  |  | Treppenhaus -EG -Wand _MaP-12_25-12-15.jpg | Treppenhaus -EG -Wand _MaP-12_detail_25-12-15.jpg |  | - |  | Asbest | Asbest: Widerlegt
MaP-13 | Einzelprobe | VM-13 | Plattenkleber | Wand |  | WC | OG | Wand |  |  | 15.12.2025 - 10:39 |  |  |  | WC -OG -Wand _MaP-13_25-12-15.jpg | WC -OG -Wand _MaP-13_detail_25-12-15.jpg | 6 | m² |  | Asbest | Asbest: Bestätigt
MaP-14 | Einzelprobe | VM-14 | Putz | Wand |  | WC | OG | Wand |  |  | 15.12.2025 - 10:40 |  |  |  | WC -OG -Wand _MaP-14_25-12-15.jpg | WC -OG -Wand _MaP-14_detail_25-12-15.jpg |  | - |  | Asbest | Asbest: Widerlegt
MaP-15 | Einzelprobe | VM-15 | Putz | Wand |  | Schlafzimmer | OG | Wand |  |  | 15.12.2025 - 10:43 |  |  |  | Schlafzimmer -OG -Wand _MaP-15_25-12-15.jpg | Schlafzimmer -OG -Wand _MaP-15_detail_25-12-15.jpg |  | - |  | Asbest | Asbest: Widerlegt
MaP-16 | Einzelprobe | VM-16 | Putz | Wand |  | Garage | EG | Wand |  |  | 15.12.2025 - 10:59 |  |  |  | Garage -EG -Wand _MaP-16_25-12-15.jpg | Garage -EG -Wand _MaP-16_detail_25-12-15.jpg |  | - |  | Asbest | Asbest: Widerlegt
MaP-17 | Einzelprobe | VM-17 | Putz | Decke |  | Garage | EG | Decke |  |  | 15.12.2025 - 11:00 |  |  |  | Garage -EG -Decke _MaP-17_25-12-15.jpg | Garage -EG -Decke _MaP-17_detail_25-12-15.jpg |  | - |  | Asbest | Asbest: Widerlegt
MaP-18 | Einzelprobe | VM-18 | Putz | Wand |  | Fassade | EG- OG | Wand |  |  | 15.12.2025 - 11:02 |  |  |  | Fassade -EG- OG -Wand _MaP-18_25-12-15.jpg | Fassade -EG- OG -Wand _MaP-18_detail_25-12-15.jpg | 45 | m² |  | Asbest | Asbest: Bestätigt | 80 | % | 81.69544 | % | 6.589643 | m²