## Report
Bezeichnung Befund | Art | Verdachtsmoment | Material | Zugehöriges Bauteil | Farbe | Gebäude/Bereich | Stockwerk/Ebene | Raum/Teilbereich | Bemerkung Probe/Befund | Bemerkung Verdachtsmoment | Erfassungszeitpunkt | Probenehmer | Überblick | Detail | Dateiname Überblick | Dateiname Detail | Menge | Einheit | Mischprobe | Verdacht | Einstufung | Angenommene Trefferwahrscheinlichkeit | Einheit | Aussagesicherheit | Einheit | Risikomenge | Einheit | Begründung | Ergebnis Analytik | Bewertung | Aufgabe | Referenzkarte | X-Koordinate | Y-Koordinate
MaP-1 | Einzelprobe | VM-1 | Rohrisolation | Heizleitung |  | Erdgeschoss | Heizung | Wand |  |  | 28.11.2025 - 09:57 |  |  |  | Erdgeschoss-Heizung-Wand_MaP-1_25-11-28.jpg | Erdgeschoss-Heizung-Wand_MaP-1_detail_25-11-28.jpg | 5 | m |  | Asbest | Asbest: Widerlegt | [10 empty] | Planimetrie Nucleo Caslanodo (1)_251128_085640 | 433.7403 | 592.4
MaP-2 | Einzelprobe | VM-2 | Putze | Wand |  | Erdgeschoss | Heizung | Wand |  |  | 28.11.2025 - 10:06 |  |  |  | Erdgeschoss-Heizung-Wand_MaP-2_25-11-28.jpg | Erdgeschoss-Heizung-Wand_MaP-2_detail_25-11-28.jpg | 5 | m² |  | Asbest | Asbest: Widerlegt | 80 | % | 99.99986 | % | 6.387159e-05 | m² |  |  |  |  | Planimetrie Nucleo Caslanodo (1)_251128_085640 | 407.3594 | 561.8613
MaP-3 | Einzelprobe | VM-3 | Putze | Decke |  | Erdgeschoss | Heizung | Decke |  |  | 28.11.2025 - 10:09 |  |  |  | Erdgeschoss-Heizung-Decke_MaP-3_25-11-28.jpg | Erdgeschoss-Heizung-Decke_MaP-3_detail_25-11-28.jpg |  | - |  | Asbest | Asbest: Widerlegt | 80 | % | 99.99631 | % | 0.001239266 | - |  |  |  |  | Planimetrie Nucleo Caslanodo (1)_251128_085640 | 396.5096 | 598.8222
MaP-4 | Einzelprobe | VM-5 | Fliesenkleber | Boden |  | Erdgeschoss | Bar | Boden |  |  | 28.11.2025 - 10:21 |  |  |  | Erdgeschoss-Bar-Boden_MaP-4_25-11-28.jpg | Erdgeschoss-Bar-Boden_MaP-4_detail_25-11-28.jpg | 40 | m² |  | Asbest | Asbest: Widerlegt | [10 empty] | Planimetrie Nucleo Caslanodo (1)_251128_085640 | 475.1137 | 458.3391
MaP-5 | Einzelprobe | VM-6 | Fliesenkleber | Sockelleiste |  | Erdgeschoss | Bar |  |  |  | 28.11.2025 - 10:25 |  |  |  | Erdgeschoss-Bar-_MaP-5_25-11-28.jpg | Erdgeschoss-Bar-_MaP-5_detail_25-11-28.jpg | 30 | m |  | Asbest | Asbest: Widerlegt | [10 empty] | Planimetrie Nucleo Caslanodo (1)_251128_085640 | 410.7192 | 434.1411
MaP-6 | Einzelprobe | VM-7 | Fenstetkitt | Schaufenstet |  | Erdgeschoss | Bar | Wand |  |  | 28.11.2025 - 10:27 |  |  |  | Erdgeschoss-Bar-Wand_MaP-6_25-11-28.jpg | Erdgeschoss-Bar-Wand_MaP-6_detail_25-11-28.jpg | 3 | Stück |  | Asbest | Asbest: Bestätigt | [10 empty] | Planimetrie Nucleo Caslanodo (1)_251128_085640 | 415.954 | 407.1722
MaP-7 | Einzelprobe | VM-5 | Fliesenkleber | Boden |  | Erdgeschoss | Bar |  |  |  | 28.11.2025 - 10:38 |  |  |  | Erdgeschoss-Bar-_MaP-7_25-11-28.jpg | Erdgeschoss-Bar-_MaP-7_detail_25-11-28.jpg | 5 | m² |  | Asbest | Asbest: Widerlegt | [10 empty] | Planimetrie Nucleo Caslanodo (1)_251128_085640 | 662.2802 | 481.553
MaP-8 | Einzelprobe | VM-11 | Fliesenkleber | Wand |  | Erdgeschoss | Bar | Wand |  |  | 28.11.2025 - 10:40 |  |  |  | Erdgeschoss-Bar-Wand_MaP-8_25-11-28.jpg | Erdgeschoss-Bar-Wand_MaP-8_detail_25-11-28.jpg |  | - |  | Asbest | Asbest: Bestätigt | [10 empty] | Planimetrie Nucleo Caslanodo (1)_251128_085640 | 691.7868 | 536.9909
MaP-9 | Einzelprobe | VM-2 | Putze | Wand |  | Erdgeschoss | Bar | WC |  |  | 28.11.2025 - 10:42 |  |  |  | Erdgeschoss-Bar-WC_MaP-9_25-11-28.jpg | Erdgeschoss-Bar-WC_MaP-9_detail_25-11-28.jpg | 3 | m² |  | Asbest | Asbest: Widerlegt | 80 | % | 99.99986 | % | 6.387159e-05 | m² |  |  |  |  | Planimetrie Nucleo Caslanodo (1)_251128_085640 | 698.1574 | 521.5044
MaP-10 | Einzelprobe | VM-3 | Putze | Decke |  | Erdgeschoss | Bar | WC |  |  | 28.11.2025 - 10:43 |  |  |  | Erdgeschoss-Bar-WC_MaP-10_25-11-28.jpg | Erdgeschoss-Bar-WC_MaP-10_detail_25-11-28.jpg | 2 | m² |  | Asbest | Asbest: Widerlegt | 80 | % | 99.99631 | % | 0.001239266 | m² |  |  |  |  | Planimetrie Nucleo Caslanodo (1)_251128_085640 | 677.3792 | 531.486
MaP-11 | Einzelprobe | VM-8 | Klebstoffe | Bodenbelag |  | Erdgeschoss | Bar | Kleidergeschäft |  |  | 28.11.2025 - 11:02 |  |  |  | Erdgeschoss-Bar-Kleider..._MaP-11_25-11-28.jpg | Erdgeschoss-Bar-Kleider..._MaP-11_detail_25-11-28.jpg | 22 | m² |  | Asbest | Asbest: Bestätigt | 20 | % | 21.22423 | % | 3.466134 | m² |  |  |  |  | Planimetrie Nucleo Caslanodo (1)_251128_085640 | 252.1874 | 256.6988
MaP-12 | Einzelprobe | VM-2 | Putze | Wand |  | Erdgeschoss | Bar | Kleidergeschäft |  |  | 28.11.2025 - 11:05 |  |  |  | Erdgeschoss-Bar-Kleider..._MaP-12_25-11-28.jpg | Erdgeschoss-Bar-Kleider..._MaP-12_detail_25-11-28.jpg |  | - |  | Asbest | Asbest: Widerlegt | 80 | % | 99.99986 | % | 6.387159e-05 | - |  |  |  |  | Planimetrie Nucleo Caslanodo (1)_251128_085640 | 309.6145 | 195.1155
MaP-13 | Einzelprobe | VM-3 | Putze | Decke |  | Erdgeschoss | Bar | Kleidergeschäft |  |  | 28.11.2025 - 11:06 |  |  |  | Erdgeschoss-Bar-Kleider..._MaP-13_25-11-28.jpg | Erdgeschoss-Bar-Kleider..._MaP-13_detail_25-11-28.jpg |  | - |  | Asbest | Asbest: Widerlegt | 80 | % | 99.99631 | % | 0.001239266 | - |  |  |  |  | Planimetrie Nucleo Caslanodo (1)_251128_085640 | 339.0454 | 246.3127
MaP-14 | Einzelprobe | VM-2 | Putze | Wand |  | Erdgeschoss | Bar | Treppe |  |  | 28.11.2025 - 11:20 |  |  |  | Erdgeschoss-Bar-Treppe_MaP-14_25-11-28.jpg | Erdgeschoss-Bar-Treppe_MaP-14_detail_25-11-28.jpg | 30 | m² |  | Asbest | Asbest: Widerlegt | 80 | % | 99.99986 | % | 6.387159e-05 | m² |  |  |  |  | Planimetrie Nucleo Caslanodo (1)_251128_085640 | 503.778 | 660.9571
MaP-15 | Einzelprobe | VM-3 | Putze | Decke |  | Erdgeschoss | Bar | Treppe |  |  | 28.11.2025 - 11:22 |  |  |  | Erdgeschoss-Bar-Treppe_MaP-15_25-11-28.jpg | Erdgeschoss-Bar-Treppe_MaP-15_detail_25-11-28.jpg | 20 | m² |  | Asbest | Asbest: Widerlegt | 80 | % | 99.99631 | % | 0.001239266 | m² |  |  |  |  | Planimetrie Nucleo Caslanodo (1)_251128_085640 | 471.6454 | 597.2871
MaP-16 | Einzelprobe | VM-10 | Novilon inkl. Kleber | Floorflex bituminös |  | 1 Obergeschoss | 1 OG | WC |  |  | 28.11.2025 - 11:29 |  |  |  | 1 Obergeschoss-1 OG-WC_MaP-16_25-11-28.jpg | 1 Obergeschoss-1 OG-WC_MaP-16_detail_25-11-28.jpg |  | - |  | Asbest | Asbest: Bestätigt | [10 empty] | Screenshot_20251128_113712_Samsung Notes | 301.2366 | 787.4179
MaP-17 | Einzelprobe | VM-17 | Fliesenkleber | Wand |  | 1 Obergeschoss | 1 OG | WC |  |  | 28.11.2025 - 11:44 |  |  |  | 1 Obergeschoss-1 OG-WC_MaP-17_25-11-28.jpg | 1 Obergeschoss-1 OG-WC_MaP-17_detail_25-11-28.jpg | 3 | m² |  | Asbest | Asbest: Widerlegt | [10 empty] | Screenshot_20251128_113712_Samsung Notes | 275.2083 | 822.7177
MaP-18 | Einzelprobe | VM-2 | Putze | Wand |  | 1 Obergeschoss | 1 OG | WC |  |  | 28.11.2025 - 11:46 |  |  |  | 1 Obergeschoss-1 OG-WC_MaP-18_25-11-28.jpg | 1 Obergeschoss-1 OG-WC_MaP-18_detail_25-11-28.jpg |  | - |  | Asbest | Asbest: Widerlegt | 80 | % | 99.99986 | % | 6.387159e-05 | - |  |  |  |  | Screenshot_20251128_113712_Samsung Notes | 311.9423 | 792.3499
MaP-19 | Einzelprobe | VM-3 | Putze | Decke |  | 1 Obergeschoss | 1 OG | WC |  |  | 28.11.2025 - 11:48 |  |  |  | 1 Obergeschoss-1 OG-WC_MaP-19_25-11-28.jpg | 1 Obergeschoss-1 OG-WC_MaP-19_detail_25-11-28.jpg |  | - |  | Asbest | Asbest: Widerlegt | 80 | % | 99.99631 | % | 0.001239266 | - |  |  |  |  | Screenshot_20251128_113712_Samsung Notes | 290.0207 | 798.6816
MaP-20 | Einzelprobe | VM-5 | Fliesenkleber | Boden |  | 1 Obergeschoss | 1 OG | Gang |  |  | 28.11.2025 - 11:56 |  |  |  | 1 Obergeschoss-1 OG-Gang_MaP-20_25-11-28.jpg | 1 Obergeschoss-1 OG-Gang_MaP-20_detail_25-11-28.jpg | 40 | m² |  | Asbest | Asbest: Widerlegt | [10 empty] | Screenshot_20251128_113712_Samsung Notes | 398.1868 | 493.286
MaP-21 | Einzelprobe | VM-6 | Fliesenkleber | Sockelleiste |  | 1 Obergeschoss | 1 OG | Gang |  |  | 28.11.2025 - 11:57 |  |  |  | 1 Obergeschoss-1 OG-Gang_MaP-21_25-11-28.jpg | 1 Obergeschoss-1 OG-Gang_MaP-21_detail_25-11-28.jpg |  | - |  | Asbest | Asbest: Widerlegt | [10 empty] | Screenshot_20251128_113712_Samsung Notes | 438.75 | 544.5742
MaP-22 | Einzelprobe | VM-12 | Teppichkleber | Boden |  | 1 Obergeschoss | 1 OG | Zimmer |  |  | 28.11.2025 - 12:00 |  |  |  | 1 Obergeschoss-1 OG-Zimmer_MaP-22_25-11-28.jpg | 1 Obergeschoss-1 OG-Zimmer_MaP-22_detail_25-11-28.jpg | 15 | m² |  | Asbest | Asbest: Widerlegt | [10 empty] | Screenshot_20251128_113712_Samsung Notes | 555.293 | 482.2305
MaP-23 | Einzelprobe | VM-13 | Welleternit | Vordach |  | 1 Obergeschoss | 1 OG | Dach |  |  | 28.11.2025 - 12:59 |  |  |  | 1 Obergeschoss-1 OG-Dach_MaP-23_25-11-28.jpg | 1 Obergeschoss-1 OG-Dach_MaP-23_detail_25-11-28.jpg | 10 | m² |  | Asbest | Asbest: Bestätigt | [10 empty] | Screenshot_20251128_113712_Samsung Notes | 578.3767 | 618.8072
MaP-24 | Einzelprobe | VM-14 | Klebstoffe | Deckenplatten Sagex |  | 1 Obergeschoss | 1 OG | Zimmer |  |  | 28.11.2025 - 13:05 |  |  |  | 1 Obergeschoss-1 OG-Zimmer_MaP-24_25-11-28.jpg | 1 Obergeschoss-1 OG-Zimmer_MaP-24_detail_25-11-28.jpg | 20 | m² |  | Asbest | Asbest: Widerlegt | 20 | % | 21.28491 | % | 3.148604 | m² |  |  |  |  | Screenshot_20251128_113712_Samsung Notes | 464.8428 | 870.7344
MaP-25 | Einzelprobe | VM-11 | Fliesenkleber | Wand |  | 2 Obergeschoss | 2 OG | Küche |  |  | 28.11.2025 - 13:19 |  |  |  | 2 Obergeschoss-2 OG-Küche_MaP-25_25-11-28.jpg | 2 Obergeschoss-2 OG-Küche_MaP-25_detail_25-11-28.jpg | 1 | m² |  | Asbest | Asbest: Bestätigt | [10 empty] | Screenshot_20251128_131343_Samsung Notes | 349.0216 | 718.9799
MaP-26 | Einzelprobe | VM-2 | Putze | Wand |  | 2 Obergeschoss | 2 OG | Küche |  |  | 28.11.2025 - 13:26 |  |  |  | 2 Obergeschoss-2 OG-Küche_MaP-26_25-11-28.jpg | 2 Obergeschoss-2 OG-Küche_MaP-26_detail_25-11-28.jpg | 20 | m² |  | Asbest | Asbest: Widerlegt | 80 | % | 99.99986 | % | 6.387159e-05 | m² |  |  |  |  | Screenshot_20251128_131343_Samsung Notes | 331.2773 | 629.4661
MaP-27 | Einzelprobe | VM-3 | Putze | Decke |  | 2 Obergeschoss | 2 OG | Küche |  |  | 28.11.2025 - 13:28 |  |  |  | 2 Obergeschoss-2 OG-Küche_MaP-27_25-11-28.jpg | 2 Obergeschoss-2 OG-Küche_MaP-27_detail_25-11-28.jpg | 20 | m² |  | Asbest | Asbest: Widerlegt | 80 | % | 99.99631 | % | 0.001239266 | m² |  |  |  |  | Screenshot_20251128_131343_Samsung Notes
MaP-28 | Einzelprobe | VM-12 | Teppichkleber | Boden |  | 2 Obergeschoss | 2 OG | Zimmer |  |  | 28.11.2025 - 13:34 |  |  |  | 2 Obergeschoss-2 OG-Zimmer_MaP-28_25-11-28.jpg | 2 Obergeschoss-2 OG-Zimmer_MaP-28_detail_25-11-28.jpg | 18 | m² |  | Asbest | Asbest: Widerlegt | [10 empty] | Screenshot_20251128_131343_Samsung Notes | 296.4248 | 424.8487
MaP-29 | Einzelprobe | VM-19 | Welleternit | Hauptdach |  | Dachgeschoss | DG | Estrich |  |  | 28.11.2025 - 13:39 |  |  |  | Dachgeschoss-DG-Estrich_MaP-29_25-11-28.jpg | Dachgeschoss-DG-Estrich_MaP-29_detail_25-11-28.jpg | 100 | m² |  | Asbest | Asbest: Widerlegt | [10 empty] | Screenshot_20251128_131343_Samsung Notes | 528.1011 | 897.6632
MaP-30 | Einzelprobe | VM-2 | Putze | Wand |  | Erdgeschoss | Bar | Sockelputz |  |  | 28.11.2025 - 13:51 |  |  |  | Erdgeschoss-Bar-Sockelputz_MaP-30_25-11-28.jpg | Erdgeschoss-Bar-Sockelputz_MaP-30_detail_25-11-28.jpg |  | - |  | Asbest | Asbest: Widerlegt | 80 | % | 99.99986 | % | 6.387159e-05 | - |  |  |  |  | Planimetrie Nucleo Caslanodo (1)_251128_085640 | 523.5303 | 717.3544
MaP-31 | Einzelprobe | VM-2 | Putze | Wand |  | Erdgeschoss | Bar | Fassade |  |  | 28.11.2025 - 13:53 |  |  |  | Erdgeschoss-Bar-Fassade_MaP-31_25-11-28.jpg | Erdgeschoss-Bar-Fassade_MaP-31_detail_25-11-28.jpg |  | - |  | Asbest | Asbest: Widerlegt | 80 | % | 99.99986 | % | 6.387159e-05 | - |  |  |  |  | Planimetrie Nucleo Caslanodo (1)_251128_085640 | 579.021 | 709.381
VB-1 | Visueller Befund | VM-4 | Fallrohr | Fallrohr |  | Erdgeschoss | Heizung | Wand |  |  | 28.11.2025 - 10:12 |  |  |  | Erdgeschoss-Heizung-Wand_VB-1_25-11-28.jpg | Erdgeschoss-Heizung-Wand_VB-1_detail_25-11-28.jpg |  | - |  | Asbest | Asbest: Widerlegt | [10 empty] | Planimetrie Nucleo Caslanodo (1)_251128_085640 | 375.6519 | 586.7139
VB-2 | Visueller Befund | VM-9 | Sicherungskasten | Metallgehäusr |  | Erdgeschoss | Bar | Gang |  |  | 28.11.2025 - 11:14 |  |  |  | Erdgeschoss-Bar-Gang_VB-2_25-11-28.jpg | Erdgeschoss-Bar-Gang_VB-2_detail_25-11-28.jpg |  | - |  | Asbest | Asbest: Ungeklärt | [10 empty] | Planimetrie Nucleo Caslanodo (1)_251128_085640 | 397.2086 | 483.7523
VB-3 | Visueller Befund | VM-15 | Fliesen neu | Bad |  | 2 Obergeschoss | 2 OG | WC |  |  | 28.11.2025 - 13:14 |  |  |  | 2 Obergeschoss-2 OG-WC_VB-3_25-11-28.jpg | 2 Obergeschoss-2 OG-WC_VB-3_detail_25-11-28.jpg | 10 | m² |  | Asbest | Asbest: Ungeklärt | [10 empty] | Screenshot_20251128_131343_Samsung Notes | 402.8496 | 764.9137
VB-4 | Visueller Befund | VM-16 | Brandschutztüren, -tore | Kamin |  | 2 Obergeschoss | 2 OG | Zimmer |  |  | 28.11.2025 - 13:46 |  |  |  | 2 Obergeschoss-2 OG-Zimmer_VB-4_25-11-28.jpg | 2 Obergeschoss-2 OG-Zimmer_VB-4_detail_25-11-28.jpg |  | - |  | Asbest | Asbest: Ungeklärt | [10 empty] | Screenshot_20251128_131343_Samsung Notes | 397.0748 | 494.3625