## Report
Bezeichnung Befund | Art | Verdachtsmoment | Material | Zugehöriges Bauteil | Farbe | Gebäude/Bereich | Stockwerk/Ebene | Raum/Teilbereich | Bemerkung Probe/Befund | Bemerkung Verdachtsmoment | Erfassungszeitpunkt | Probenehmer | Überblick | Detail | Dateiname Überblick | Dateiname Detail | Menge | Einheit | Mischprobe | Verdacht | Einstufung | Angenommene Trefferwahrscheinlichkeit | Einheit | Aussagesicherheit | Einheit | Risikomenge | Einheit | Begründung | Ergebnis Analytik | Bewertung | Aufgabe | Referenzkarte | X-Koordinate | Y-Koordinate
MaP-1 | Einzelprobe | VM-1 | Verputzt | Kamin |  | Gang | OG |  |  |  | 30.12.2025 - 10:45 |  |  |  | Gang-OG-_MaP-1_25-12-30.jpg | Gang-OG-_MaP-1_detail_25-12-30.jpg |  | - |  | Asbest | Asbest: Nicht eingestuft
MaP-2 | Einzelprobe | VM-2 | (elastische) Bodenbeläge inkl. Kleber | Wand |  | Bad | OG |  |  |  | 30.12.2025 - 10:46 |  |  |  | Bad-OG-_MaP-2_25-12-30.jpg | Bad-OG-_MaP-2_detail_25-12-30.jpg |  | - |  | Asbest | Asbest: Nicht eingestuft
MaP-3 | Einzelprobe | VM-3 | (elastische) Bodenbeläge | Boden |  | Bad | OG |  |  |  | 30.12.2025 - 10:46 |  |  |  | Bad-OG-_MaP-3_25-12-30.jpg | Bad-OG-_MaP-3_detail_25-12-30.jpg |  | - |  | Asbest | Asbest: Nicht eingestuft
MaP-4 | Einzelprobe | VM-4 | Fliesenkleber | Wand |  | Küche | EG |  |  |  | 30.12.2025 - 10:47 |  |  |  | Küche -EG-_MaP-4_25-12-30.jpg | Küche -EG-_MaP-4_detail_25-12-30.jpg |  | - |  | Asbest | Asbest: Nicht eingestuft
MaP-5 | Einzelprobe | VM-7 | Fliesenkleber | Boden |  | Gang | EG |  |  |  | 30.12.2025 - 10:55 |  |  |  | Gang-EG-_MaP-5_25-12-30.jpg | Gang-EG-_MaP-5_detail_25-12-30.jpg |  | - |  | Asbest | Asbest: Nicht eingestuft
MaP-6 | Einzelprobe | VM-7 | Fliesenkleber | Boden |  | Küche | EG |  |  |  | 30.12.2025 - 10:58 |  |  |  | Küche-EG-_MaP-6_25-12-30.jpg | Küche-EG-_MaP-6_detail_25-12-30.jpg |  | - |  | Asbest | Asbest: Nicht eingestuft
MaP-7 | Einzelprobe | VM-9 | Fliesenkleber | Kachelofen |  | Wohnzimmer | EG |  |  | Verdacht auf LAP/AZ/Schnüre im innern | 30.12.2025 - 11:10 |  |  |  | Wohnzimmer -EG-_MaP-7_25-12-30.jpg | Wohnzimmer -EG-_MaP-7_detail_25-12-30.jpg |  | - |  | Asbest | Asbest: Nicht eingestuft
MaP-8 | Einzelprobe | VM-10 | Fenster- und Anschlagkitt | Fenster |  | Wohnzimmer | EG |  |  |  | 30.12.2025 - 11:10 |  |  |  | Wohnzimmer -EG-_MaP-8_25-12-30.jpg | Wohnzimmer -EG-_MaP-8_detail_25-12-30.jpg |  | - |  | Asbest | Asbest: Nicht eingestuft
MaP-9 | Einzelprobe | VM-11 | Verputz | Wand |  | Wohnzimmer | EG |  |  |  | 30.12.2025 - 11:12 |  |  |  | Wohnzimmer -EG-_MaP-9_25-12-30.jpg | Wohnzimmer -EG-_MaP-9_detail_25-12-30.jpg |  | - |  | Asbest | Asbest: Nicht eingestuft
MaP-10 | Einzelprobe | VM-11 | Verputz | Wand |  | Fassadensockel | EG |  |  |  | 30.12.2025 - 11:18 |  |  |  | Fassadensockel-EG-_MaP-10_25-12-30.jpg | Fassadensockel-EG-_MaP-10_detail_25-12-30.jpg |  | - |  | Asbest | Asbest: Nicht eingestuft
MaP-11 | Einzelprobe | VM-13 | Faserzement | Fassade |  | Fassade | EG-DG |  |  |  | 30.12.2025 - 11:23 |  |  |  | Fassade-EG-DG-_MaP-11_25-12-30.jpg | Fassade-EG-DG-_MaP-11_detail_25-12-30.jpg |  | - |  | Asbest | Asbest: Nicht eingestuft
MaP-12 | Einzelprobe | VM-11 | Verputz | Wand |  | Gartenhaus | EG |  |  |  | 30.12.2025 - 11:24 |  |  |  | Gartenhaus-EG-_MaP-12_25-12-30.jpg | Gartenhaus-EG-_MaP-12_detail_25-12-30.jpg |  | - |  | Asbest | Asbest: Nicht eingestuft
VB-1 | Visueller Befund | VM-5 | LAP | Elektrospeicherofen |  | Zimmer | EG/OG |  |  |  | 30.12.2025 - 10:47 |  |  |  | Zimmer-EG-OG-_VB-1_25-12-30.jpg | Zimmer-EG-OG-_VB-1_detail_25-12-30.jpg |  | - |  | Asbest | Asbest: Nicht eingestuft
VB-2 | Visueller Befund | VM-6 | Schnur | Herd |  | Küche | EG |  |  | Verdacht auf weitere Asbestbefunde im innern | 30.12.2025 - 10:49 |  |  |  | Küche -EG-_VB-2_25-12-30.jpg | Küche -EG-_VB-2_detail_25-12-30.jpg |  | - |  | Asbest | Asbest: Nicht eingestuft
VB-3 | Visueller Befund | VM-8 | Antidröhnbeschichtung | Spühlbecken |  | Küche | EG |  |  |  | 30.12.2025 - 10:57 |  |  |  | Küche-EG-_VB-3_25-12-30.jpg | Küche-EG-_VB-3_detail_25-12-30.jpg |  | - |  | Asbest | Asbest: Ungeklärt
VB-5 | Visueller Befund | VM-12 | Holzschutzmittel | sämtliche Holzbauteile |  | gesamtes Haus | innen/aussen |  |  |  | 30.12.2025 - 11:19 |  |  |  | gesamtes Haus-innen-a...-_VB-5_25-12-30.jpg | gesamtes Haus-innen-a...-_VB-5_detail_25-12-30.jpg |  | - |  | Holzschutzmittel | Holzschutzmittel: Ungeklärt