## Report
Bezeichnung Befund | Art | Verdachtsmoment | Material | Zugehöriges Bauteil | Farbe | Gebäude/Bereich | Stockwerk/Ebene | Raum/Teilbereich | Bemerkung Probe/Befund | Bemerkung Verdachtsmoment | Erfassungszeitpunkt | Probenehmer | Überblick | Detail | Dateiname Überblick | Dateiname Detail | Menge | Einheit | Mischprobe | Verdacht | Einstufung | Angenommene Trefferwahrscheinlichkeit | Einheit | Aussagesicherheit | Einheit | Risikomenge | Einheit | Begründung | Ergebnis Analytik | Bewertung | Aufgabe | Referenzkarte | X-Koordinate | Y-Koordinate
MaP-1 | Einzelprobe | VM-2 | Putz | Decke |  | Küche / Gang | EG | Decke |  |  | 19.12.2025 - 10:11 |  |  |  | Küche - Gang -EG -Decke _MaP-1_25-12-19.jpg | Küche - Gang -EG -Decke _MaP-1_detail_25-12-19.jpg |  | - |  | Asbest | Asbest: Widerlegt
MaP-2 | Einzelprobe | VM-3 | Plattenkleber | Wand |  | Küche | EG | Wand |  |  | 19.12.2025 - 10:18 |  |  |  | Küche -EG -Wand _MaP-2_25-12-19.jpg | Küche -EG -Wand _MaP-2_detail_25-12-19.jpg |  | - |  | Asbest | Asbest: Widerlegt
MaP-3 | Einzelprobe | VM-4 | Putz | Wand |  | Küche / Esszimmer | EG | Wand |  |  | 19.12.2025 - 10:20 |  |  |  | Küche - Esszimmer -EG -Wand _MaP-3_25-12-19.jpg | Küche - Esszimmer -EG -Wand _MaP-3_detail_25-12-19.jpg |  | - |  | Asbest | Asbest: Widerlegt
MaP-4 | Einzelprobe | VM-5 | Plattenkleber | Boden |  | Esszimmer / Gang | EG | Boden |  |  | 19.12.2025 - 10:23 |  |  |  | Esszimmer - Gang -EG -Boden _MaP-4_25-12-19.jpg | Esszimmer - Gang -EG -Boden _MaP-4_detail_25-12-19.jpg |  | - |  | Asbest | Asbest: Widerlegt
MaP-5 | Einzelprobe | VM-6 | Plattenkleber | Boden |  | Küche | EG | Boden |  |  | 19.12.2025 - 10:25 |  |  |  | Küche -EG -Boden _MaP-5_25-12-19.jpg | Küche -EG -Boden _MaP-5_detail_25-12-19.jpg |  | - |  | Asbest | Asbest: Widerlegt
MaP-6 | Einzelprobe | VM-7 | Putz | Wand |  | Gang | EG | Wand |  |  | 19.12.2025 - 10:27 |  |  |  | Gang -EG -Wand _MaP-6_25-12-19.jpg | Gang -EG -Wand _MaP-6_detail_25-12-19.jpg |  | - |  | Asbest | Asbest: Widerlegt
MaP-7 | Einzelprobe | VM-8 | Plattenkleber | Wand / Boden |  | WC | EG | Boden / Wand |  |  | 19.12.2025 - 10:29 |  |  |  | WC -EG -Boden -..._MaP-7_25-12-19.jpg | WC -EG -Boden -..._MaP-7_detail_25-12-19.jpg | 2 | m² |  | Asbest | Asbest: Bestätigt
MaP-8 | Einzelprobe | VM-10 | Putz | Wand |  | WC | EG | Wand |  |  | 19.12.2025 - 10:31 |  |  |  | WC -EG -Wand _MaP-8_25-12-19.jpg | WC -EG -Wand _MaP-8_detail_25-12-19.jpg |  | - |  | Asbest | Asbest: Widerlegt
MaP-9 | Einzelprobe | VM-11 | Plattenkleber | Boden |  | Wohnzimmer / Treppenhaus | EG - UG | Boden |  |  | 19.12.2025 - 10:34 |  |  |  | Wohnzimmer - Trep...-EG - UG -Boden _MaP-9_25-12-19.jpg | Wohnzimmer - Trep...-EG - UG -Boden _MaP-9_detail_25-12-19.jpg | 20 | m² |  | Asbest | Asbest: Bestätigt
MaP-10 | Einzelprobe | VM-12 | Putz | Wand |  | Wohnzimmer / Treppenhaus | EG - UG | Wand |  |  | 19.12.2025 - 10:35 |  |  |  | Wohnzimmer - Trep...-EG - UG -Wand _MaP-10_25-12-19.jpg | Wohnzimmer - Trep...-EG - UG -Wand _MaP-10_detail_25-12-19.jpg |  | - |  | Asbest | Asbest: Widerlegt
MaP-11 | Einzelprobe | VM-13 | Plattenkleber | Boden |  | Behandlungsraum | EG | Boden |  |  | 19.12.2025 - 10:39 |  |  |  | Behandlungsraum -EG -Boden _MaP-11_25-12-19.jpg | Behandlungsraum -EG -Boden _MaP-11_detail_25-12-19.jpg |  | - |  | Asbest | Asbest: Widerlegt
MaP-12 | Einzelprobe | VM-14 | Plattenkleber | Wand |  | Dusche | EG | Wand |  |  | 19.12.2025 - 10:45 |  |  |  | Dusche -EG -Wand _MaP-12_25-12-19.jpg | Dusche -EG -Wand _MaP-12_detail_25-12-19.jpg | 17 | m² |  | Asbest | Asbest: Bestätigt
MaP-13 | Einzelprobe | VM-15 | Plattenkleber | Boden |  | Dusche | EG | Boden |  |  | 19.12.2025 - 10:46 |  |  |  | Dusche -EG -Boden _MaP-13_25-12-19.jpg | Dusche -EG -Boden _MaP-13_detail_25-12-19.jpg | 3 | m² |  | Asbest | Asbest: Bestätigt
MaP-14 | Einzelprobe | VM-16 | Putz | Decke |  | Dusche | EG | Decke |  |  | 19.12.2025 - 10:49 |  |  |  | Dusche -EG -Decke _MaP-14_25-12-19.jpg | Dusche -EG -Decke _MaP-14_detail_25-12-19.jpg |  | - |  | Asbest | Asbest: Widerlegt
MaP-15 | Einzelprobe | VM-17 | Plattenkleber | Wand |  | Dusche | OG | Wand |  |  | 19.12.2025 - 10:57 |  |  |  | Dusche -OG-Wand _MaP-15_25-12-19.jpg | Dusche -OG-Wand _MaP-15_detail_25-12-19.jpg | 17 | m² |  | Asbest | Asbest: Bestätigt
MaP-16 | Einzelprobe | VM-18 | Plattenkleber | Boden |  | Dusche | OG | Boden |  |  | 19.12.2025 - 10:57 |  |  |  | Dusche -OG-Boden _MaP-16_25-12-19.jpg | Dusche -OG-Boden _MaP-16_detail_25-12-19.jpg |  | - |  | Asbest | Asbest: Widerlegt
MaP-17 | Einzelprobe | VM-19 | Plattenkleber | Boden |  | Schlafzimmer | OG | Boden |  |  | 19.12.2025 - 10:58 |  |  |  | Schlafzimmer -OG -Boden _MaP-17_25-12-19.jpg | Schlafzimmer -OG -Boden _MaP-17_detail_25-12-19.jpg |  | - |  | Asbest | Asbest: Widerlegt
MaP-18 | Einzelprobe | VM-20 | Putz | Wand |  | Schlafzimmer | OG | Wand |  |  | 19.12.2025 - 10:58 |  |  |  | Schlafzimmer -OG -Wand _MaP-18_25-12-19.jpg | Schlafzimmer -OG -Wand _MaP-18_detail_25-12-19.jpg |  | - |  | Asbest | Asbest: Widerlegt
MaP-19 | Einzelprobe | VM-21 | Putz | Wand |  | Büro | OG | Wand |  |  | 19.12.2025 - 11:00 |  |  |  | Büro -OG -Wand _MaP-19_25-12-19.jpg | Büro -OG -Wand _MaP-19_detail_25-12-19.jpg |  | - |  | Asbest | Asbest: Widerlegt
MaP-20 | Einzelprobe | VM-22 | Putz | Wand |  | Fassade | EG - OG | Wand |  |  | 19.12.2025 - 11:02 |  |  |  | Fassade -EG - OG -Wand _MaP-20_25-12-19.jpg | Fassade -EG - OG -Wand _MaP-20_detail_25-12-19.jpg |  | - |  | Asbest | Asbest: Widerlegt
VB-1 | Visueller Befund | VM-1 | Faserzement | Fallrohr |  | Heizraum | UG | Fallrohr |  |  | 19.12.2025 - 09:46 |  |  |  | Heizraum -UG -Fallrohr _VB-1_25-12-19.jpg | Heizraum -UG -Fallrohr _VB-1_detail_25-12-19.jpg |  | - |  | Asbest | Asbest: Widerlegt
VB-2 | Visueller Befund | VM-9 | LAP | Cheminée |  | Wohnzimmer | EG | Cheminée |  |  | 19.12.2025 - 10:31 |  |  |  | Wohnzimmer -EG -Cheminée _VB-2_25-12-19.jpg | Wohnzimmer -EG -Cheminée _VB-2_detail_25-12-19.jpg |  | - |  | Asbest | Asbest: Bestätigt