## Report
Bezeichnung Befund | Art | Verdachtsmoment | Material | Zugehöriges Bauteil | Farbe | Gebäude/Bereich | Stockwerk/Ebene | Raum/Teilbereich | Bemerkung Probe/Befund | Bemerkung Verdachtsmoment | Erfassungszeitpunkt | Probenehmer | Überblick | Detail | Dateiname Überblick | Dateiname Detail | Menge | Einheit | Mischprobe | Verdacht | Einstufung | Angenommene Trefferwahrscheinlichkeit | Einheit | Aussagesicherheit | Einheit | Risikomenge | Einheit | Begründung | Ergebnis Analytik | Bewertung | Aufgabe | Referenzkarte | X-Koordinate | Y-Koordinate
MaP-1 | Einzelprobe | VM-1 | Plattenkleber | Wand |  | Waschküche | KG | Wand |  |  | 16.12.2025 - 14:09 |  |  |  | Waschküche-KG-Wand_MaP-1_25-12-16.jpg | Waschküche-KG-Wand_MaP-1_detail_25-12-16.jpg | 8 | m² |  | Asbest | Asbest: Widerlegt | [10 empty] | 20251216_133738 | 1437.384 | 2299.1582
MaP-2 | Einzelprobe | VM-2 | Putze | Wand |  | Waschküche | KG |  |  |  | 16.12.2025 - 14:17 |  |  |  | Waschküche-KG-_MaP-2_25-12-16.jpg | Waschküche-KG-_MaP-2_detail_25-12-16.jpg | 6 | m² |  | Asbest | Asbest: Widerlegt | 80 | % | 99.99489 | % | 0.009642493 | m² |  |  |  |  | 20251216_133738 | 1427.8359 | 2234.2031
MaP-3 | Einzelprobe | VM-3 | Gipsbinde | Rohrisolation |  | Gang | KG | Wand |  |  | 16.12.2025 - 14:20 |  |  |  | Gang-KG-Wand_MaP-3_25-12-16.jpg | Gang-KG-Wand_MaP-3_detail_25-12-16.jpg | 5 | m |  | Asbest | Asbest: Widerlegt | [10 empty] | 20251216_133738 | 1452.3291 | 1979.67
MaP-4 | Einzelprobe | VM-5 | Plattenkleber | Boden |  | Treppe | EG | Boden |  |  | 16.12.2025 - 14:33 |  |  |  | Treppe-EG-Boden_MaP-4_25-12-16.jpg | Treppe-EG-Boden_MaP-4_detail_25-12-16.jpg | 2 | m² |  | Asbest | Asbest: Widerlegt | [10 empty] | 20251216_133745 | 2081.572 | 2192.0128
MaP-5 | Einzelprobe | VM-6 | Fliesenkleber | Sockelleiste |  | Treppe | EG | Boden |  |  | 16.12.2025 - 14:36 |  |  |  | Treppe-EG-Boden_MaP-5_25-12-16.jpg | Treppe-EG-Boden_MaP-5_detail_25-12-16.jpg | 5 | m |  | Asbest | Asbest: Widerlegt | [10 empty] | 20251216_133745 | 2242.1602 | 2195.2383
MaP-6 | Einzelprobe | VM-7 | (elastische) Bodenbeläge | Treppe |  | Treppe | EG | Boden |  |  | 16.12.2025 - 14:43 |  |  |  | Treppe-EG-Boden_MaP-6_25-12-16.jpg | Treppe-EG-Boden_MaP-6_detail_25-12-16.jpg | 10 | m² |  | Asbest | Asbest: Bestätigt | 60 | % | 63.13839 | % | 2.211697 | m² |  |  |  |  | 20251216_133745 | 1996.5693 | 2187.74
MaP-7 | Einzelprobe | VM-2 | Putze | Wand |  | Treppe | EG | Wand |  |  | 16.12.2025 - 14:45 |  |  |  | Treppe-EG-Wand_MaP-7_25-12-16.jpg | Treppe-EG-Wand_MaP-7_detail_25-12-16.jpg | 20 | m² |  | Asbest | Asbest: Widerlegt | 80 | % | 99.99489 | % | 0.009642493 | m² |  |  |  |  | 20251216_133745 | 2112.9609 | 1807.1484
MaP-8 | Einzelprobe | VM-8 | Putz | Decke |  | Treppe | EG | Decke |  |  | 16.12.2025 - 14:47 |  |  |  | Treppe-EG-Decke_MaP-8_25-12-16.jpg | Treppe-EG-Decke_MaP-8_detail_25-12-16.jpg | 10 | m² |  | Asbest | Asbest: Widerlegt | 80 | % | 99.89138 | % | 0.03302 | m² |  |  |  |  | 20251216_133745 | 2147.6602 | 2243.5547
MaP-9 | Einzelprobe | VM-9 | Klebstoffe | Parkett |  | Zimmmer | EG | Boden |  |  | 16.12.2025 - 14:57 |  |  |  | Zimmmer-EG-Boden_MaP-9_25-12-16.jpg | Zimmmer-EG-Boden_MaP-9_detail_25-12-16.jpg | 20 | m² |  | Asbest | Asbest: Widerlegt | 20 | % | 21.28491 | % | 3.148604 | m² |  |  |  |  | 20251216_133745 | 871.9102 | 1355.1562
MaP-10 | Einzelprobe | VM-10 | (elastische) Bodenbeläge | Boden |  | Zimmmer | EG | Boden |  |  | 16.12.2025 - 15:08 |  |  |  | Zimmmer-EG-Boden_MaP-10_25-12-16.jpg | Zimmmer-EG-Boden_MaP-10_detail_25-12-16.jpg | 30 | m² |  | Asbest | Asbest: Widerlegt | 60 | % | 61.80219 | % | 6.875606 | m² |  |  |  |  | 20251216_133745 | 1940.4929 | 1621.6961
MaP-11 | Einzelprobe | VM-14 | Putz |  |  | Zimmmer | EG | Wand |  |  | 16.12.2025 - 15:10 |  |  |  | Zimmmer-EG-Wand_MaP-11_25-12-16.jpg | Zimmmer-EG-Wand_MaP-11_detail_25-12-16.jpg | 40 | m² |  | Asbest | Asbest: Bestätigt | 80 | % | 81.79885 | % | 5.824367 | m² |  |  |  |  | 20251216_133745 | 1941.6797 | 1715.1914
MaP-12 | Einzelprobe | VM-8 | Putz | Decke |  | Zimmmer | EG | Decke |  |  | 16.12.2025 - 15:12 |  |  |  | Zimmmer-EG-Decke_MaP-12_25-12-16.jpg | Zimmmer-EG-Decke_MaP-12_detail_25-12-16.jpg |  | - |  | Asbest | Asbest: Widerlegt | 80 | % | 99.89138 | % | 0.03302 | - |  |  |  |  | 20251216_133745 | 2147.2407 | 1575.1052
MaP-13 | Einzelprobe | VM-5 | Plattenkleber | Boden |  | Bad WC | 1 OG | Boden |  |  | 16.12.2025 - 15:32 |  |  |  | Bad WC-1 OG-Boden_MaP-13_25-12-16.jpg | Bad WC-1 OG-Boden_MaP-13_detail_25-12-16.jpg | 25 | m² |  | Asbest | Asbest: Widerlegt | [10 empty] | 20251216_133754 | 1997.7891 | 2128.2188
MaP-14 | Einzelprobe | VM-12 | Plattenkleber | Wand |  | Bad WC | 1 OG | Wand |  |  | 16.12.2025 - 15:35 |  |  |  | Bad WC-1 OG-Wand_MaP-14_25-12-16.jpg | Bad WC-1 OG-Wand_MaP-14_detail_25-12-16.jpg | 2 | m² |  | Asbest | Asbest: Widerlegt | [10 empty] | 20251216_133754 | 1930.6055 | 2084.5781
MaP-15 | Einzelprobe | VM-2 | Putze | Wand |  | Bad WC | 1 OG | Wand |  |  | 16.12.2025 - 15:38 |  |  |  | Bad WC-1 OG-Wand_MaP-15_25-12-16.jpg | Bad WC-1 OG-Wand_MaP-15_detail_25-12-16.jpg |  | - |  | Asbest | Asbest: Widerlegt | 80 | % | 99.99489 | % | 0.009642493 | - |  |  |  |  | 20251216_133754 | 2155.7813 | 2309.0156
MaP-16 | Einzelprobe | VM-8 | Putz | Decke |  | Bad WC | 1 OG | Decke |  |  | 16.12.2025 - 15:39 |  |  |  | Bad WC-1 OG-Decke_MaP-16_25-12-16.jpg | Bad WC-1 OG-Decke_MaP-16_detail_25-12-16.jpg | 3 | m² |  | Asbest | Asbest: Widerlegt | 80 | % | 99.89138 | % | 0.03302 | m² |  |  |  |  | 20251216_133754 | 2047.9922 | 2380.7109
MaP-17 | Einzelprobe | VM-2 | Putze | Wand |  | Zimmmer | 2 OG | Wand |  |  | 16.12.2025 - 15:50 |  |  |  | Zimmmer-2 OG-Wand_MaP-17_25-12-16.jpg | Zimmmer-2 OG-Wand_MaP-17_detail_25-12-16.jpg | 30 | m² |  | Asbest | Asbest: Widerlegt | 80 | % | 99.99489 | % | 0.009642493 | m² |  |  |  |  | 20251216_133801 | 1160.9773 | 1894.7329
MaP-18 | Einzelprobe | VM-8 | Putz | Decke |  | Zimmmer | 2 OG | Decke |  |  | 16.12.2025 - 15:53 |  |  |  | Zimmmer-2 OG-Decke_MaP-18_25-12-16.jpg | Zimmmer-2 OG-Decke_MaP-18_detail_25-12-16.jpg | 25 | m² |  | Asbest | Asbest: Widerlegt | 80 | % | 99.89138 | % | 0.03302 | m² |  |  |  |  | 20251216_133801 | 1292.7305 | 2090.8125
MaP-19 | Einzelprobe | VM-2 | Putze | Wand |  | Fassade Sockel | EG | Wand |  |  | 16.12.2025 - 16:07 |  |  |  | Fassade Sockel-EG-Wand_MaP-19_25-12-16.jpg | Fassade Sockel-EG-Wand_MaP-19_detail_25-12-16.jpg | 30 | m² |  | Asbest | Asbest: Widerlegt | 80 | % | 99.99489 | % | 0.009642493 | m²
MaP-20 | Einzelprobe | VM-2 | Putze | Wand |  | Fassade | EG |  |  |  | 16.12.2025 - 16:09 |  |  |  | Fassade-EG-_MaP-20_25-12-16.jpg | Fassade-EG-_MaP-20_detail_25-12-16.jpg | 150 | m² |  | Asbest | Asbest: Widerlegt | 80 | % | 99.99489 | % | 0.009642493 | m² |  |  |  |  | 20251216_133738 | 845.332 | 2413.4414
VB-1 | Visueller Befund | VM-4 | Faserzement | Fallrohr |  | Heizung | KG | Decke |  |  | 16.12.2025 - 14:24 |  |  |  | Heizung-KG-Decke_VB-1_25-12-16.jpg | Heizung-KG-Decke_VB-1_detail_25-12-16.jpg |  | - |  | Asbest | Asbest: Hinweise beachten | [10 empty] | 20251216_133738 | 1838.3203 | 2421.2344
VB-2 | Visueller Befund | VM-11 | Sicherungskasten | Faserzement |  | Gang | EG | Wand |  |  | 16.12.2025 - 15:17 |  |  |  | Gang-EG-Wand_VB-2_25-12-16.jpg | Gang-EG-Wand_VB-2_detail_25-12-16.jpg | 5 | m² |  | Asbest | Asbest: Bestätigt | [10 empty] | 20251216_133745 | 1875.2344 | 1991.0625
VB-3 | Visueller Befund | VM-12 | Plattenkleber | Wand |  | Küche | EG | Wand |  |  | 16.12.2025 - 15:20 |  |  |  | Küche-EG-Wand_VB-3_25-12-16.jpg | Küche-EG-Wand_VB-3_detail_25-12-16.jpg |  | - |  | Asbest | Asbest: Widerlegt | [10 empty] | 20251216_133745 | 1593.3837 | 2247.6806
VB-4 | Visueller Befund | VM-13 | LAP |  |  | Dach | DG | Lampenaufhängung |  |  | 16.12.2025 - 15:59 |  |  |  | Dach-DG-Lampena..._VB-4_25-12-16.jpg | Dach-DG-Lampena..._VB-4_detail_25-12-16.jpg |  | - |  | Asbest | Asbest: Hinweise beachten | [10 empty] | 20251216_133807 | 1552.6055 | 1777.5352