## Report
Bezeichnung Befund | Art | Verdachtsmoment | Material | Zugehöriges Bauteil | Farbe | Gebäude/Bereich | Stockwerk/Ebene | Raum/Teilbereich | Bemerkung Probe/Befund | Bemerkung Verdachtsmoment | Erfassungszeitpunkt | Probenehmer | Überblick | Detail | Dateiname Überblick | Dateiname Detail | Menge | Einheit | Mischprobe | Verdacht | Einstufung | Angenommene Trefferwahrscheinlichkeit | Einheit | Aussagesicherheit | Einheit | Risikomenge | Einheit | Begründung | Ergebnis Analytik | Bewertung | Aufgabe | Referenzkarte | X-Koordinate | Y-Koordinate
MaP-1 | Einzelprobe | VM-3 | Klebstoffe | Boden |  | alle Schlafzimmer/ Treppenhaus | OG | Boden |  |  | 07.1.2026 - 09:39 |  |  |  | alle Schlafzimmer...-OG -Boden _MaP-1_26-01-07.jpg | alle Schlafzimmer...-OG -Boden _MaP-1_detail_26-01-07.jpg |  | - |  | Asbest | Asbest: Nicht eingestuft
MaP-2 | Einzelprobe | VM-4 | Klebstoffe | Boden |  | alle Schlafzimmer | OG | Boden |  |  | 07.1.2026 - 09:43 |  |  |  | alle Schlafzimmer -OG -Boden _MaP-2_26-01-07.jpg | alle Schlafzimmer -OG -Boden _MaP-2_detail_26-01-07.jpg |  | - |  | Asbest | Asbest: Nicht eingestuft
MaP-3 | Einzelprobe | VM-6 | (elastische) Bodenbeläge | Boden / Wand |  | Dusche | OG | Wand / Boden |  |  | 07.1.2026 - 10:06 |  |  |  | Dusche -OG -Wand - ..._MaP-3_26-01-07.jpg | Dusche -OG -Wand - ..._MaP-3_detail_26-01-07.jpg |  | - |  | Asbest | Asbest: Nicht eingestuft
MaP-4 | Einzelprobe | VM-8 | (elastische) Bodenbeläge | Boden |  | Küche | OG | Boden |  |  | 07.1.2026 - 10:15 |  |  |  | Küche -OG -Boden _MaP-4_26-01-07.jpg | Küche -OG -Boden _MaP-4_detail_26-01-07.jpg |  | - |  | Asbest | Asbest: Nicht eingestuft
MaP-5 | Einzelprobe | VM-9 | Leichtbauelemente | Decke |  | Küche / Bad | OG | Decke |  |  | 07.1.2026 - 10:16 |  |  |  | Küche - Bad -OG -Decke _MaP-5_26-01-07.jpg | Küche - Bad -OG -Decke _MaP-5_detail_26-01-07.jpg |  | - |  | Asbest | Asbest: Nicht eingestuft
MaP-6 | Einzelprobe | VM-10 | (elastische) Wandbeläge | Wand |  | Bad | OG | Wand |  |  | 07.1.2026 - 10:22 |  |  |  | Bad -OG-Wand _MaP-6_26-01-07.jpg | Bad -OG-Wand _MaP-6_detail_26-01-07.jpg |  | - |  | Asbest | Asbest: Nicht eingestuft
MaP-7 | Einzelprobe | VM-11 | (elastische) Bodenbeläge | Boden |  | Schlafzimmer / Büro | EG | Boden |  |  | 07.1.2026 - 10:37 |  |  |  | Schlafzimmer - Büro -EG -Boden _MaP-7_26-01-07.jpg | Schlafzimmer - Büro -EG -Boden _MaP-7_detail_26-01-07.jpg |  | - |  | Asbest | Asbest: Nicht eingestuft
MaP-8 | Einzelprobe | VM-12 | (elastische) Bodenbeläge | Boden |  | Küche / Büro alt / Gang | EG | Boden |  |  | 07.1.2026 - 10:42 |  |  |  | Küche - Büro alt ...-EG -Boden _MaP-8_26-01-07.jpg | Küche - Büro alt ...-EG -Boden _MaP-8_detail_26-01-07.jpg |  | - |  | Asbest | Asbest: Nicht eingestuft
MaP-9 | Einzelprobe | VM-13 | Putz | Wand |  | Küche | EG | Wand |  |  | 07.1.2026 - 10:46 |  |  |  | Küche -EG -Wand _MaP-9_26-01-07.jpg | Küche -EG -Wand _MaP-9_detail_26-01-07.jpg |  | - |  | Asbest | Asbest: Nicht eingestuft
MaP-10 | Einzelprobe | VM-14 | (elastische) Bodenbeläge | Boden |  | WC / Treppenhaus | EG | Boden |  |  | 07.1.2026 - 10:59 |  |  |  | WC - Treppenhaus -EG -Boden _MaP-10_26-01-07.jpg | WC - Treppenhaus -EG -Boden _MaP-10_detail_26-01-07.jpg |  | - |  | Asbest | Asbest: Nicht eingestuft
MaP-11 | Einzelprobe | VM-16 | Putz | Decke |  | Garage | UG | Decke |  |  | 07.1.2026 - 11:12 |  |  |  | Garage -UG -Decke _MaP-11_26-01-07.jpg | Garage -UG -Decke _MaP-11_detail_26-01-07.jpg |  | - |  | Asbest | Asbest: Nicht eingestuft
MaP-12 | Einzelprobe | VM-17 | Putz | Wand |  | Garage | UG | Wand |  |  | 07.1.2026 - 11:13 |  |  |  | Garage -UG -Wand _MaP-12_26-01-07.jpg | Garage -UG -Wand _MaP-12_detail_26-01-07.jpg |  | - |  | Asbest | Asbest: Nicht eingestuft
MaP-13 | Einzelprobe | VM-20 | Putz | Wand |  | Mischerei | UG | Wand |  |  | 07.1.2026 - 11:20 |  |  |  | Mischerei -UG -Wand _MaP-13_26-01-07.jpg | Mischerei -UG -Wand _MaP-13_detail_26-01-07.jpg |  | - |  | Asbest | Asbest: Nicht eingestuft
MaP-14 | Einzelprobe | VM-21 | (elastische) Bodenbeläge | Boden |  | Werkstatt | UG | Boden |  |  | 07.1.2026 - 11:23 |  |  |  | Werkstatt -UG -Boden _MaP-14_26-01-07.jpg | Werkstatt -UG -Boden _MaP-14_detail_26-01-07.jpg |  | - |  | Asbest | Asbest: Nicht eingestuft
MaP-15 | Einzelprobe | VM-22 | Putz | Wand |  | Werkstatt | UG | Wand |  |  | 07.1.2026 - 11:24 |  |  |  | Werkstatt -UG -Wand _MaP-15_26-01-07.jpg | Werkstatt -UG -Wand _MaP-15_detail_26-01-07.jpg |  | - |  | Asbest | Asbest: Nicht eingestuft
MaP-16 | Einzelprobe | VM-23 | Leichtbauelemente | Decke |  | Werkstatt | UG | Decke |  |  | 07.1.2026 - 11:26 |  |  |  | Werkstatt-UG -Decke _MaP-16_26-01-07.jpg | Werkstatt-UG -Decke _MaP-16_detail_26-01-07.jpg |  | - |  | Asbest | Asbest: Nicht eingestuft
MaP-17 | Einzelprobe | VM-25 | Faserzement | Wand |  | Fassade | EG / DG | Wand |  |  | 07.1.2026 - 11:32 |  |  |  | Fassade -EG - DG -Wand _MaP-17_26-01-07.jpg | Fassade -EG - DG -Wand _MaP-17_detail_26-01-07.jpg |  | - |  | Asbest | Asbest: Nicht eingestuft
MaP-18 | Einzelprobe | VM-26 | Putz | Wand |  | Fassade | EG / DG | Wand |  |  | 07.1.2026 - 11:35 |  |  |  | Fassade -EG - DG -Wand _MaP-18_26-01-07.jpg | Fassade -EG - DG -Wand _MaP-18_detail_26-01-07.jpg |  | - |  | Asbest | Asbest: Nicht eingestuft
MaP-19 | Einzelprobe | VM-27 | Anschlagkitt | Fensterrahmen |  | Fenster | UG - DG | Fensterrahmen |  |  | 07.1.2026 - 11:36 |  |  |  | Fenster-UG - DG -Fenster..._MaP-19_26-01-07.jpg | Fenster-UG - DG -Fenster..._MaP-19_detail_26-01-07.jpg |  | - |  | Asbest | Asbest: Nicht eingestuft
MaP-20 | Einzelprobe | VM-28 | Putz | Wand |  | Fassadensockel | EG / DG | Wand |  |  | 07.1.2026 - 11:39 |  |  |  | Fassadensockel -EG - DG -Wand _MaP-20_26-01-07.jpg | Fassadensockel -EG - DG -Wand _MaP-20_detail_26-01-07.jpg |  | - |  | Asbest | Asbest: Nicht eingestuft
MaP-21 | Einzelprobe | VM-29 | Putz | Wand |  | gesamter Keller | UG | Wand |  |  | 07.1.2026 - 11:44 |  |  |  | gesamter Keller -UG -Wand _MaP-21_26-01-07.jpg | gesamter Keller -UG -Wand _MaP-21_detail_26-01-07.jpg |  | - |  | Asbest | Asbest: Nicht eingestuft
MaP-22 | Einzelprobe | VM-30 | technisches Textil | Rohrummantellung |  | gesamter Keller | UG | Rohrummantellung |  |  | 07.1.2026 - 11:45 |  |  |  | gesamter Keller -UG -Rohrumm..._MaP-22_26-01-07.jpg | gesamter Keller -UG -Rohrumm..._MaP-22_detail_26-01-07.jpg |  | - |  | Asbest | Asbest: Nicht eingestuft
VB-1 | Visueller Befund | VM-1 | LAP | Brandschutzplatte unter Beleuchtung |  | Estrich | DG | Decke |  |  | 07.1.2026 - 09:28 |  |  |  | Estrich -DG -Decke _VB-1_26-01-07.jpg | Estrich -DG -Decke _VB-1_detail_26-01-07.jpg | 5 | Stück |  | Asbest | Asbest: Bestätigt
VB-2 | Visueller Befund | VM-2 | Faserzement | Unterdach |  | Estrich | DG | Unterdach |  |  | 07.1.2026 - 09:29 |  |  |  | Estrich -DG -Unterdach _VB-2_26-01-07.jpg | Estrich -DG -Unterdach _VB-2_detail_26-01-07.jpg |  | - |  | Asbest | Asbest: Widerlegt
VB-3 | Visueller Befund | VM-5 | LAP | Elektrotableau |  | Treppenhaus | OG | Elektrotableau |  |  | 07.1.2026 - 09:46 |  |  |  | Treppenhaus -OG -Elektro..._VB-3_26-01-07.jpg | Treppenhaus -OG -Elektro..._VB-3_detail_26-01-07.jpg | 1 | m² |  | Asbest | Asbest: Bestätigt
VB-4 | Visueller Befund | VM-7 | LAP | Fenstersimms |  | Küche | OG | Fenstersimms |  |  | 07.1.2026 - 10:09 |  |  |  | Küche -OG -Fenster..._VB-4_26-01-07.jpg | Küche -OG -Fenster..._VB-4_detail_26-01-07.jpg |  | - |  | Asbest | Asbest: Nicht eingestuft
VB-5 | Visueller Befund | VM-15 | Faserzement | Wand / Türe |  | Garage | UG | Wand |  |  | 07.1.2026 - 11:08 |  |  |  | Garage -UG -Wand _VB-5_26-01-07.jpg | Garage -UG -Wand _VB-5_detail_26-01-07.jpg | 4 | m² |  | Asbest | Asbest: Bestätigt | 80 | % | -2.220446e-14 | % | 3.2 | m²
VB-6 | Visueller Befund | VM-18 | Faserzement | Fallrohr |  | Gesamtes Haus | UG | Fallrohr |  |  | 07.1.2026 - 11:14 |  |  |  | Gesamtes Haus -UG -Fallrohr _VB-6_26-01-07.jpg | Gesamtes Haus -UG -Fallrohr _VB-6_detail_26-01-07.jpg |  | - |  | Asbest | Asbest: Nicht eingestuft
VB-7 | Visueller Befund | VM-19 | Faserzement | Türblatt |  | Mischerei | UG | Türblatt |  |  | 07.1.2026 - 11:19 |  |  |  | Mischerei -UG -Türblatt _VB-7_26-01-07.jpg | Mischerei -UG -Türblatt _VB-7_detail_26-01-07.jpg |  | - |  | Asbest | Asbest: Bestätigt
VB-8 | Visueller Befund | VM-24 | Faserzement | Balkonbrüstung |  | Balkon | OG | Balkonbrüstung |  |  | 07.1.2026 - 11:30 |  |  |  | Balkon -OG -Balkonb..._VB-8_26-01-07.jpg | Balkon -OG -Balkonb..._VB-8_detail_26-01-07.jpg | 15 | Stück |  | Asbest | Asbest: Bestätigt | 80 | % | 0 | % | 12 | Stück