## Report
Bezeichnung Befund | Art | Verdachtsmoment | Material | Zugehöriges Bauteil | Farbe | Gebäude/Bereich | Stockwerk/Ebene | Raum/Teilbereich | Bemerkung Probe/Befund | Bemerkung Verdachtsmoment | Erfassungszeitpunkt | Probenehmer | Überblick | Detail | Dateiname Überblick | Dateiname Detail | Menge | Einheit | Mischprobe | Verdacht | Einstufung | Angenommene Trefferwahrscheinlichkeit | Einheit | Aussagesicherheit | Einheit | Risikomenge | Einheit | Begründung | Ergebnis Analytik | Bewertung | Aufgabe | Referenzkarte | X-Koordinate | Y-Koordinate
MaP-1 | Einzelprobe | VM-2 | Fliesenkleber | Wand |  | Küche | OG |  |  |  | 08.1.2026 - 10:10 |  |  |  | Küche -OG-_MaP-1_26-01-08.jpg | Küche -OG-_MaP-1_detail_26-01-08.jpg |  | - |  | Asbest | Asbest: Nicht eingestuft
MaP-2 | Einzelprobe | VM-3 | Verputz | Wand |  | Küche | OG |  |  |  | 08.1.2026 - 10:11 |  |  |  | Küche -OG-_MaP-2_26-01-08.jpg | Küche -OG-_MaP-2_detail_26-01-08.jpg |  | - |  | Asbest | Asbest: Nicht eingestuft
MaP-3 | Einzelprobe | VM-4 | Fliesenkleber | Boden |  | Küche | OG |  |  |  | 08.1.2026 - 10:24 |  |  |  | Küche -OG-_MaP-3_26-01-08.jpg | Küche -OG-_MaP-3_detail_26-01-08.jpg |  | - |  | Asbest | Asbest: Nicht eingestuft
MaP-4 | Einzelprobe | VM-5 | Fliesenkleber | Sockel |  | Küche | OG |  |  |  | 08.1.2026 - 10:25 |  |  |  | Küche -OG-_MaP-4_26-01-08.jpg | Küche -OG-_MaP-4_detail_26-01-08.jpg |  | - |  | Asbest | Asbest: Nicht eingestuft
MaP-5 | Einzelprobe | VM-3 | Verputz | Wand |  | Wohnung | OG |  |  |  | 08.1.2026 - 10:25 |  |  |  | Wohnung-OG-_MaP-5_26-01-08.jpg | Wohnung-OG-_MaP-5_detail_26-01-08.jpg |  | - |  | Asbest | Asbest: Nicht eingestuft
MaP-6 | Einzelprobe | VM-2 | Fliesenkleber | Wand |  | Bad | OG |  |  |  | 08.1.2026 - 10:44 |  |  |  | Bad-OG-_MaP-6_26-01-08.jpg | Bad-OG-_MaP-6_detail_26-01-08.jpg | 18 | m² |  | Asbest | Asbest: Nicht eingestuft
MaP-7 | Einzelprobe | VM-4 | Fliesenkleber | Boden |  | Bad | OG |  |  |  | 08.1.2026 - 10:45 |  |  |  | Bad-OG-_MaP-7_26-01-08.jpg | Bad-OG-_MaP-7_detail_26-01-08.jpg |  | - |  | Asbest | Asbest: Nicht eingestuft
MaP-8 | Einzelprobe | VM-3 | Verputz | Wand |  | Wohnung | EG |  |  |  | 08.1.2026 - 10:56 |  |  |  | Wohnung-EG-_MaP-8_26-01-08.jpg | Wohnung-EG-_MaP-8_detail_26-01-08.jpg |  | - |  | Asbest | Asbest: Nicht eingestuft
MaP-9 | Einzelprobe | VM-4 | Fliesenkleber | Boden |  | Bad | EG |  |  |  | 08.1.2026 - 11:09 |  |  |  | Bad-EG-_MaP-9_26-01-08.jpg | Bad-EG-_MaP-9_detail_26-01-08.jpg |  | - |  | Asbest | Asbest: Nicht eingestuft
MaP-10 | Einzelprobe | VM-6 | Verputz | Decke |  | Bad | EG |  |  |  | 08.1.2026 - 11:10 |  |  |  | Bad-EG-_MaP-10_26-01-08.jpg | Bad-EG-_MaP-10_detail_26-01-08.jpg |  | - |  | Asbest | Asbest: Nicht eingestuft
MaP-11 | Einzelprobe | VM-4 | Fliesenkleber | Boden |  | Bad | EG |  |  |  | 08.1.2026 - 11:10 |  |  |  | Bad-EG-_MaP-11_26-01-08.jpg | Bad-EG-_MaP-11_detail_26-01-08.jpg |  | - |  | Asbest | Asbest: Nicht eingestuft
MaP-12 | Einzelprobe | VM-3 | Verputz | Wand |  | Zimmer | EG |  |  |  | 08.1.2026 - 11:16 |  |  |  | Zimmer-EG-_MaP-12_26-01-08.jpg | Zimmer-EG-_MaP-12_detail_26-01-08.jpg |  | - |  | Asbest | Asbest: Nicht eingestuft
MaP-13 | Einzelprobe | VM-5 | Fliesenkleber | Sockel |  | Treppenhaus | alle |  |  |  | 08.1.2026 - 11:20 |  |  |  | Treppenhaus -alle-_MaP-13_26-01-08.jpg | Treppenhaus -alle-_MaP-13_detail_26-01-08.jpg |  | - |  | Asbest | Asbest: Nicht eingestuft
MaP-14 | Einzelprobe | [9 empty] | 08.1.2026 - 11:24 |  |  |  | MaP-14_26-01-08.jpg | MaP-14_detail_26-01-08.jpg |  | -
MaP-15 | Einzelprobe | [9 empty] | 08.1.2026 - 11:25 |  |  |  | MaP-15_26-01-08.jpg | MaP-15_detail_26-01-08.jpg |  | -
MaP-16 | Einzelprobe | [9 empty] | 08.1.2026 - 11:29 |  |  |  | MaP-16_26-01-08.jpg | MaP-16_detail_26-01-08.jpg |  | -
MaP-17 | Einzelprobe | [9 empty] | 08.1.2026 - 11:32 |  |  |  | MaP-17_26-01-08.jpg | MaP-17_detail_26-01-08.jpg |  | -
MaP-18 | Einzelprobe | [9 empty] | 08.1.2026 - 11:32 |  |  |  | MaP-18_26-01-08.jpg | MaP-18_detail_26-01-08.jpg |  | -
VB-1 | Visueller Befund | VM-1 | faser | Unterdach |  | Dachstock | DG |  |  |  | 08.1.2026 - 09:58 |  |  |  | Dachstock-DG-_VB-1_26-01-08.jpg | Dachstock-DG-_VB-1_detail_26-01-08.jpg |  | - |  | Asbest | Asbest: Ungeklärt
VB-2 | Visueller Befund | VM-7 | Bodenbeläge | 2.Lage |  | Wohnung | OG |  |  | Es wurde bei der Begehung keine 2.Lage festgestellt, sollte bei Bauarbeiten eine solche zum Vorschein kommen ist eine Schadstoffabklärung abschliessend vorzunehmen. | 08.1.2026 - 10:03 |  |  |  | Wohnung-OG-_VB-2_26-01-08.jpg | Wohnung-OG-_VB-2_detail_26-01-08.jpg |  | - |  | Asbest | Asbest: Nicht eingestuft
VB-3 | Visueller Befund | VM-7 | Bodenbeläge | 2.Lage |  | Wohnung | EG |  |  | Es wurde bei der Begehung keine 2.Lage festgestellt, sollte bei Bauarbeiten eine solche zum Vorschein kommen ist eine Schadstoffabklärung abschliessend vorzunehmen. | 08.1.2026 - 11:13 |  |  |  | Wohnung-EG-_VB-3_26-01-08.jpg | Wohnung-EG-_VB-3_detail_26-01-08.jpg |  | - |  | Asbest | Asbest: Nicht eingestuft
VB-4 | Visueller Befund | [9 empty] | 08.1.2026 - 11:35 |  |  |  | VB-4_26-01-08.jpg | VB-4_detail_26-01-08.jpg |  | -
VB-5 | Visueller Befund | [9 empty] | 08.1.2026 - 11:35 |  |  |  | VB-5_26-01-08.jpg | VB-5_detail_26-01-08.jpg |  | -