## Report
Bezeichnung Befund | Art | Verdachtsmoment | Material | Zugehöriges Bauteil | Farbe | Gebäude/Bereich | Stockwerk/Ebene | Raum/Teilbereich | Bemerkung Probe/Befund | Bemerkung Verdachtsmoment | Erfassungszeitpunkt | Probenehmer | Überblick | Detail | Dateiname Überblick | Dateiname Detail | Menge | Einheit | Mischprobe | Verdacht | Einstufung | Angenommene Trefferwahrscheinlichkeit | Einheit | Aussagesicherheit | Einheit | Risikomenge | Einheit | Begründung | Ergebnis Analytik | Bewertung | Aufgabe | Referenzkarte | X-Koordinate | Y-Koordinate
MaP-1 | Einzelprobe | VM-2 | Putz | Wand |  | Fassade | EG - DG | Wand |  |  | 23.12.2025 - 09:58 |  |  |  | Fassade -EG - DG -Wand _MaP-1_25-12-23.jpg | Fassade -EG - DG -Wand _MaP-1_detail_25-12-23.jpg |  | - |  | Asbest | Asbest: Widerlegt
MaP-2 | Einzelprobe | VM-3 | Putz | Wand |  | Gang / Treppenhaus | DG- UG | Wand |  |  | 23.12.2025 - 10:00 |  |  |  | Gang - Treppenhaus -DG- UG -Wand _MaP-2_25-12-23.jpg | Gang - Treppenhaus -DG- UG -Wand _MaP-2_detail_25-12-23.jpg |  | - |  | Asbest | Asbest: Widerlegt
MaP-3 | Einzelprobe | VM-4 | Klebstoffe | Boden |  | Schlafzimmer / Gang | EG | Boden |  |  | 23.12.2025 - 10:15 |  |  |  | Schlafzimmer - Gang -EG -Boden _MaP-3_25-12-23.jpg | Schlafzimmer - Gang -EG -Boden _MaP-3_detail_25-12-23.jpg | 33 | m² |  | Asbest | Asbest: Bestätigt | 20 | % | 20.99685 | % | 5.214208 | m²
MaP-4 | Einzelprobe | VM-5 | Plattenkleber | Wand |  | Bad | EG | Wand |  |  | 23.12.2025 - 10:16 |  |  |  | Bad -EG -Wand _MaP-4_25-12-23.jpg | Bad -EG -Wand _MaP-4_detail_25-12-23.jpg |  | - |  | Asbest | Asbest: Widerlegt
MaP-5 | Einzelprobe | VM-6 | Putz | Decke |  | Bad | EG | Decke |  |  | 23.12.2025 - 10:16 |  |  |  | Bad -EG -Decke _MaP-5_25-12-23.jpg | Bad -EG -Decke _MaP-5_detail_25-12-23.jpg |  | - |  | Asbest | Asbest: Widerlegt
MaP-6 | Einzelprobe | VM-7 | Plattenkleber | Boden |  | Bad | EG | Boden |  |  | 23.12.2025 - 10:20 |  |  |  | Bad -EG -Boden _MaP-6_25-12-23.jpg | Bad -EG -Boden _MaP-6_detail_25-12-23.jpg |  | - |  | Asbest | Asbest: Widerlegt
MaP-7 | Einzelprobe | VM-8 | Putz | Wand |  | Schlafzimmer | EG | Wand |  |  | 23.12.2025 - 10:21 |  |  |  | Schlafzimmer -EG -Wand _MaP-7_25-12-23.jpg | Schlafzimmer -EG -Wand _MaP-7_detail_25-12-23.jpg |  | - |  | Asbest | Asbest: Widerlegt
MaP-8 | Einzelprobe | VM-9 | Putz | Decke |  | Schlafzimmer | EG | Decke |  |  | 23.12.2025 - 10:22 |  |  |  | Schlafzimmer -EG -Decke _MaP-8_25-12-23.jpg | Schlafzimmer -EG -Decke _MaP-8_detail_25-12-23.jpg |  | - |  | Asbest | Asbest: Widerlegt
MaP-9 | Einzelprobe | VM-10 | Plattenkleber | Wand |  | WC | EG | Wand |  |  | 23.12.2025 - 10:26 |  |  |  | WC -EG -Wand _MaP-9_25-12-23.jpg | WC -EG -Wand _MaP-9_detail_25-12-23.jpg |  | - |  | Asbest | Asbest: Widerlegt
MaP-10 | Einzelprobe | VM-11 | Putz | Wand |  | WC | EG | Wand |  |  | 23.12.2025 - 10:27 |  |  |  | WC -EG -Wand _MaP-10_25-12-23.jpg | WC -EG -Wand _MaP-10_detail_25-12-23.jpg |  | - |  | Asbest | Asbest: Widerlegt
MaP-11 | Einzelprobe | VM-12 | Putz | Decke |  | WC | EG | Decke |  |  | 23.12.2025 - 10:27 |  |  |  | WC -EG -Decke _MaP-11_25-12-23.jpg | WC -EG -Decke _MaP-11_detail_25-12-23.jpg |  | - |  | Asbest | Asbest: Widerlegt
MaP-12 | Einzelprobe | VM-13 | Plattenkleber | Boden |  | WC | EG | Boden |  |  | 23.12.2025 - 10:30 |  |  |  | WC -EG -Boden _MaP-12_25-12-23.jpg | WC -EG -Boden _MaP-12_detail_25-12-23.jpg |  | - |  | Asbest | Asbest: Widerlegt
MaP-13 | Einzelprobe | VM-14 | Putz | Wand |  | Küche / Wohnzimmer | EG | Wand |  |  | 23.12.2025 - 10:38 |  |  |  | Küche - Wohnzimmer -EG -Wand _MaP-13_25-12-23.jpg | Küche - Wohnzimmer -EG -Wand _MaP-13_detail_25-12-23.jpg |  | - |  | Asbest | Asbest: Widerlegt
MaP-14 | Einzelprobe | VM-15 | Putz | Decke |  | Küche / Wohnzimmer | EG | Decke |  |  | 23.12.2025 - 10:40 |  |  |  | Küche - Wohnzimmer -EG -Decke _MaP-14_25-12-23.jpg | Küche - Wohnzimmer -EG -Decke _MaP-14_detail_25-12-23.jpg |  | - |  | Asbest | Asbest: Widerlegt
MaP-15 | Einzelprobe | VM-16 | Plattenkleber | Boden |  | Küche / Wohnzimmer / Gang | EG | Boden |  |  | 23.12.2025 - 10:42 |  |  |  | Küche - Wohnzimme...-EG -Boden _MaP-15_25-12-23.jpg | Küche - Wohnzimme...-EG -Boden _MaP-15_detail_25-12-23.jpg |  | - |  | Asbest | Asbest: Widerlegt
MaP-16 | Einzelprobe | VM-18 | Putz | Wand |  | Dusche | UG | Wand / Boden |  |  | 23.12.2025 - 10:49 |  |  |  | Dusche -UG -Wand - ..._MaP-16_25-12-23.jpg | Dusche -UG -Wand - ..._MaP-16_detail_25-12-23.jpg |  | - |  | Asbest | Asbest: Widerlegt
MaP-17 | Einzelprobe | VM-19 | Putz | Decke |  | Dusche / Schlafzimmer | UG | Decke |  |  | 23.12.2025 - 10:50 |  |  |  | Dusche - Schlafzi...-UG -Decke _MaP-17_25-12-23.jpg | Dusche - Schlafzi...-UG -Decke _MaP-17_detail_25-12-23.jpg |  | - |  | Asbest | Asbest: Widerlegt
MaP-18 | Einzelprobe | VM-20 | Klebstoffe | Boden |  | Gang / Schlafzimmer | UG | Boden |  |  | 23.12.2025 - 10:52 |  |  |  | Gang - Schlafzim...-UG -Boden _MaP-18_25-12-23.jpg | Gang - Schlafzim...-UG -Boden _MaP-18_detail_25-12-23.jpg | 25 | m² |  | Asbest | Asbest: Bestätigt | 20 | % | 21.14737 | % | 3.942631 | m²
MaP-19 | Einzelprobe | VM-21 | Plattenkleber | Boden |  | Gang | UG | Boden |  |  | 23.12.2025 - 10:54 |  |  |  | Gang -UG -Boden _MaP-19_25-12-23.jpg | Gang -UG -Boden _MaP-19_detail_25-12-23.jpg |  | - |  | Asbest | Asbest: Widerlegt
MaP-20 | Einzelprobe | VM-23 | (elastische) Bodenbeläge | Boden |  | Waschküche | UG | Boden |  |  | 23.12.2025 - 10:59 |  |  |  | Waschküche -UG -Boden _MaP-20_25-12-23.jpg | Waschküche -UG -Boden _MaP-20_detail_25-12-23.jpg |  | - |  | Asbest | Asbest: Widerlegt
VB-1 | Visueller Befund | VM-1 | Faserzement | Unterdach |  | Estrich | DG | Unterdach |  |  | 23.12.2025 - 09:55 |  |  |  | Estrich -DG -Unterdach _VB-1_25-12-23.jpg | Estrich -DG -Unterdach _VB-1_detail_25-12-23.jpg |  | - |  | Asbest | Asbest: Widerlegt
VB-2 | Visueller Befund | VM-17 | LAP | Cheminée |  | Wohnzimmer | EG | Cheminée |  |  | 23.12.2025 - 10:43 |  |  |  | Wohnzimmer -EG -Cheminée _VB-2_25-12-23.jpg | Wohnzimmer -EG -Cheminée _VB-2_detail_25-12-23.jpg |  | - |  | Asbest | Asbest: Bestätigt
VB-3 | Visueller Befund | VM-22 | Faserzement | Fallrohr |  | Gesamtes Haus | UG - DG | Fallrohr |  |  | 23.12.2025 - 10:56 |  |  |  | Gesamtes Haus -UG - DG -Fallrohr _VB-3_25-12-23.jpg | Gesamtes Haus -UG - DG -Fallrohr _VB-3_detail_25-12-23.jpg |  | - |  | Asbest | Asbest: Bestätigt