## Report
Bezeichnung Befund | Art | Verdachtsmoment | Material | Zugehöriges Bauteil | Farbe | Gebäude/Bereich | Stockwerk/Ebene | Raum/Teilbereich | Bemerkung Probe/Befund | Bemerkung Verdachtsmoment | Erfassungszeitpunkt | Probenehmer | Überblick | Detail | Dateiname Überblick | Dateiname Detail | Menge | Einheit | Mischprobe | Verdacht | Einstufung | Angenommene Trefferwahrscheinlichkeit | Einheit | Aussagesicherheit | Einheit | Risikomenge | Einheit | Begründung | Ergebnis Analytik | Bewertung | Aufgabe | Referenzkarte | X-Koordinate | Y-Koordinate
MaP-1 | Einzelprobe | VM-1 | Deckputz | Wand |  | Dach Zimmer | DG | Wand Deckputz |  |  | 12.1.2026 - 13:14 |  |  |  | Dach Zimmer -DG -Wand De..._MaP-1_26-01-12.jpg | Dach Zimmer -DG -Wand De..._MaP-1_detail_26-01-12.jpg |  | - |  | Asbest | Asbest: Nicht eingestuft | [10 empty] | DG | 813.4764 | 613.0871
MaP-2 | Einzelprobe | VM-2 | Grundputz | Wand |  | Dach Zimmer | DG | Wand Grundputz |  |  | 12.1.2026 - 13:15 |  |  |  | Dach Zimmer -DG -Wand Gr..._MaP-2_26-01-12.jpg | Dach Zimmer -DG -Wand Gr..._MaP-2_detail_26-01-12.jpg |  | - |  | Asbest | Asbest: Nicht eingestuft | [10 empty] | DG | 772.7316 | 641.5138
MaP-3 | Einzelprobe | VM-4 | Anschlagkitt | Fensterrahmen |  | Dach Zimmer | DG | Fensterrahmen |  |  | 12.1.2026 - 13:21 |  |  |  | Dach Zimmer -DG -Fenster..._MaP-3_26-01-12.jpg | Dach Zimmer -DG -Fenster..._MaP-3_detail_26-01-12.jpg |  | - |  | Asbest | Asbest: Nicht eingestuft | [10 empty] | DG | 102.3441 | 730.7775
MaP-4 | Einzelprobe | VM-5 | Putz | Wand |  | Fassade | EG - DG | Wand |  |  | 12.1.2026 - 13:28 |  |  |  | Fassade -EG - DG -Wand _MaP-4_26-01-12.jpg | Fassade -EG - DG -Wand _MaP-4_detail_26-01-12.jpg |  | - |  | Asbest | Asbest: Nicht eingestuft | [10 empty] | DG | 84.7714 | 1115.1355
MaP-5 | Einzelprobe | VM-6 | Plattenkleber | Wand |  | Bad | OG | Wand |  |  | 12.1.2026 - 13:28 |  |  |  | Bad -OG -Wand _MaP-5_26-01-12.jpg | Bad -OG -Wand _MaP-5_detail_26-01-12.jpg |  | - |  | Asbest | Asbest: Nicht eingestuft | [10 empty] | OG | 854.7204 | 602.9724
MaP-6 | Einzelprobe | VM-7 | Plattenkleber | Boden |  | Bad | OG | Boden |  |  | 12.1.2026 - 13:32 |  |  |  | Bad -OG -Boden _MaP-6_26-01-12.jpg | Bad -OG -Boden _MaP-6_detail_26-01-12.jpg |  | - |  | Asbest | Asbest: Nicht eingestuft | [10 empty] | OG | 782.6502 | 543.8587
MaP-7 | Einzelprobe | VM-8 | Putz | Decke |  | Bad | OG | Decke |  |  | 12.1.2026 - 13:33 |  |  |  | Bad -OG -Decke _MaP-7_26-01-12.jpg | Bad -OG -Decke _MaP-7_detail_26-01-12.jpg |  | - |  | Asbest | Asbest: Nicht eingestuft | [10 empty] | OG | 748.6396 | 762.4987
MaP-8 | Einzelprobe | VM-9 | Putz | Wand |  | Küche / Wohnzimmer / Gang | EG | Wand |  |  | 12.1.2026 - 13:50 |  |  |  | Küche - Wohnzimme...-EG -Wand _MaP-8_26-01-12.jpg | Küche - Wohnzimme...-EG -Wand _MaP-8_detail_26-01-12.jpg |  | - |  | Asbest | Asbest: Nicht eingestuft | [10 empty] | EG | 41.7611 | 587.3839
MaP-9 | Einzelprobe | VM-10 | Putz | Decke |  | Küche / Wohnzimmer / Gang | EG | Decke |  |  | 12.1.2026 - 13:52 |  |  |  | Küche - Wohnzimme...-EG -Decke_MaP-9_26-01-12.jpg | Küche - Wohnzimme...-EG -Decke_MaP-9_detail_26-01-12.jpg |  | - |  | Asbest | Asbest: Nicht eingestuft | [10 empty] | EG | 276.6905 | 661.726
MaP-10 | Einzelprobe | VM-11 | Plattenkleber | Boden |  | Küche / Wohnzimmer / Gang / Treppenhaus | EG | Boden |  |  | 12.1.2026 - 13:54 |  |  |  | Küche - Wohnzimme...-EG -Boden _MaP-10_26-01-12.jpg | Küche - Wohnzimme...-EG -Boden _MaP-10_detail_26-01-12.jpg |  | - |  | Asbest | Asbest: Nicht eingestuft | [10 empty] | EG | 221.8291 | 673.8517
MaP-11 | Einzelprobe | VM-13 | Putz | Wand |  | Treppenhaus | EG - DG | Wand |  |  | 12.1.2026 - 14:08 |  |  |  | Treppenhaus -EG - DG -Wand _MaP-11_26-01-12.jpg | Treppenhaus -EG - DG -Wand _MaP-11_detail_26-01-12.jpg |  | - |  | Asbest | Asbest: Nicht eingestuft | [10 empty] | EG | 612.064 | 828.5507
VB-1 | Visueller Befund | VM-3 | (elastische) Bodenbeläge | Boden |  | Dach Zimmer | DG | Boden |  |  | 12.1.2026 - 13:18 |  |  |  | Dach Zimmer -DG -Boden _VB-1_26-01-12.jpg | Dach Zimmer -DG -Boden _VB-1_detail_26-01-12.jpg |  | - |  | Asbest | Asbest: Widerlegt | [10 empty] | DG | 655.2347 | 504.1182
VB-2 | Visueller Befund | VM-12 | Faserzement | Fallrohr |  | Gesamtes Haus | UG - DG | Fallrohr |  |  | 12.1.2026 - 13:56 |  |  |  | Gesamtes Haus -UG - DG -Fallrohr _VB-2_26-01-12.jpg | Gesamtes Haus -UG - DG -Fallrohr _VB-2_detail_26-01-12.jpg |  | - |  | Asbest | Asbest: Bestätigt | [10 empty] | EG | 670.1064 | 1002.2537