## Report
Bezeichnung Befund | Art | Verdachtsmoment | Material | Zugehöriges Bauteil | Farbe | Gebäude/Bereich | Stockwerk/Ebene | Raum/Teilbereich | Bemerkung Probe/Befund | Bemerkung Verdachtsmoment | Erfassungszeitpunkt | Probenehmer | Überblick | Detail | Dateiname Überblick | Dateiname Detail | Menge | Einheit | Mischprobe | Verdacht | Einstufung | Angenommene Trefferwahrscheinlichkeit | Einheit | Aussagesicherheit | Einheit | Risikomenge | Einheit | Begründung | Ergebnis Analytik | Bewertung | Aufgabe | Referenzkarte | X-Koordinate | Y-Koordinate
MaP-1 | Einzelprobe | VM-2 | Faserzement | Dach |  | Aussen | Dach |  |  |  | 14.1.2026 - 15:13 |  |  |  | Aussen-Dach-_MaP-1_26-01-14.jpg | Aussen-Dach-_MaP-1_detail_26-01-14.jpg | 70 | m² |  | Asbest | Asbest: Nicht eingestuft | 80 | % | 81.35796 | % | 10.43954 | m²
MaP-2 | Einzelprobe | VM-3 | Putze | Fassade |  | Aussen | EG und OG | Fassade |  |  | 14.1.2026 - 15:21 |  |  |  | Aussen-EG und OG-Fassade_MaP-2_26-01-14.jpg | Aussen-EG und OG-Fassade_MaP-2_detail_26-01-14.jpg | 65 | m² |  | Asbest | Asbest: Nicht eingestuft | 80 | % | 81.40945 | % | 9.667088 | m²
MaP-3 | Einzelprobe | VM-4 | (elastische) Bodenbeläge | Boden |  | Küche | Erdgeschoss | Boden |  |  | 14.1.2026 - 15:27 |  |  |  | Küche-Erdgesc...-Boden_MaP-3_26-01-14.jpg | Küche-Erdgesc...-Boden_MaP-3_detail_26-01-14.jpg | 24 | m²
MaP-4 | Einzelprobe | VM-5 | Putze | Wand |  | Küche | Erdgeschoss | Wand |  |  | 14.1.2026 - 15:31 |  |  |  | Küche-Erdgesc...-Wand_MaP-4_26-01-14.jpg | Küche-Erdgesc...-Wand_MaP-4_detail_26-01-14.jpg | 25 | m² |  | Asbest | Asbest: Nicht eingestuft | 80 | % | 96.75337 | % | 0.8571111 | m²
MaP-5 | Einzelprobe | VM-7 | Fliesenkleber | Boden |  | Bad | Erdgeschoss | Boden |  |  | 14.1.2026 - 15:45 |  |  |  | Bad-Erdgesc...-Boden_MaP-5_26-01-14.jpg | Bad-Erdgesc...-Boden_MaP-5_detail_26-01-14.jpg | 25 | m² |  | Asbest | Asbest: Nicht eingestuft
MaP-6 | Einzelprobe | VM-8 | Fliesenkleber | Wand |  | Bad | Erdgeschoss | Wand |  |  | 14.1.2026 - 15:48 |  |  |  | Bad-Erdgesc...-Wand_MaP-6_26-01-14.jpg | Bad-Erdgesc...-Wand_MaP-6_detail_26-01-14.jpg | 3 | m² |  | Asbest | Asbest: Nicht eingestuft
MaP-7 | Einzelprobe | VM-5 | Putze | Wand |  | Zimmer | Obergeschoss | Zimmer |  |  | 14.1.2026 - 15:57 |  |  |  | Zimmer-Oberges...-Zimmer_MaP-7_26-01-14.jpg | Zimmer-Oberges...-Zimmer_MaP-7_detail_26-01-14.jpg | 8 | m² |  | Asbest | Asbest: Nicht eingestuft | 80 | % | 96.75337 | % | 0.8571111 | m²
VB-1 | Visueller Befund | VM-1 | KMF | Boden | [6 empty] | 14.1.2026 - 15:11 |  |  |  | VB-1_26-01-14.jpg | VB-1_detail_26-01-14.jpg | 64 | m² |  | KMF | KMF: Nicht eingestuft
VB-2 | Visueller Befund | VM-6 | Faserzement verbaut | Elektroofen |  | Küche | Erdgeschoss | Wand |  |  | 14.1.2026 - 15:36 |  |  |  | Küche-Erdgesc...-Wand_VB-2_26-01-14.jpg | Küche-Erdgesc...-Wand_VB-2_detail_26-01-14.jpg | 6 | Stück |  | Asbest | Asbest: Nicht eingestuft | 80 | % | 0 | % | 4.8 | Stück
VB-3 | Visueller Befund | VM-9 | Asbest | Ofen |  | Küche | Erdgeschoss |  |  |  | 14.1.2026 - 16:01 |  |  |  | Küche-Erdgesc...-_VB-3_26-01-14.jpg | Küche-Erdgesc...-_VB-3_detail_26-01-14.jpg |  | -