## Report
Bezeichnung Befund | Art | Verdachtsmoment | Material | Zugehöriges Bauteil | Farbe | Gebäude/Bereich | Stockwerk/Ebene | Raum/Teilbereich | Bemerkung Probe/Befund | Bemerkung Verdachtsmoment | Erfassungszeitpunkt | Probenehmer | Überblick | Detail | Dateiname Überblick | Dateiname Detail | Menge | Einheit | Mischprobe | Verdacht | Einstufung | Angenommene Trefferwahrscheinlichkeit | Einheit | Aussagesicherheit | Einheit | Risikomenge | Einheit | Begründung | Ergebnis Analytik | Bewertung | Aufgabe | Referenzkarte | X-Koordinate | Y-Koordinate
MaP-1 | Einzelprobe | VM-1 | Putz | Wand |  | Schlafzimmer | OG | Wand |  |  | 13.1.2026 - 09:07 |  |  |  | Schlafzimmer -OG -Wand _MaP-1_26-01-13.jpg | Schlafzimmer -OG -Wand _MaP-1_detail_26-01-13.jpg |  | - |  | Asbest | Asbest: Widerlegt | [10 empty] | OG | 224.1234 | 737.2779
MaP-10 | Einzelprobe | VM-13 | Putz | Wand |  | Küche | EG | Wand |  |  | 13.1.2026 - 09:29 |  |  |  | Küche -EG -Wand _MaP-10_26-01-13.jpg | Küche -EG -Wand _MaP-10_detail_26-01-13.jpg |  | - |  | Asbest | Asbest: Widerlegt | [10 empty] | EG | 400.3018 | 152.7493
MaP-11 | Einzelprobe | VM-14 | Putz | Wand |  | Wohnzimmer | EG | Wand |  |  | 13.1.2026 - 09:33 |  |  |  | Wohnzimmer -EG -Wand _MaP-11_26-01-13.jpg | Wohnzimmer -EG -Wand _MaP-11_detail_26-01-13.jpg |  | - |  | Asbest | Asbest: Widerlegt | [10 empty] | EG | 148.0649 | 511.1893
MaP-12 | Einzelprobe | VM-17 | Putz | Wand |  | gesamter Keller | UG | Wand |  |  | 13.1.2026 - 09:39 |  |  |  | gesamter Keller -UG -Wand _MaP-12_26-01-13.jpg | gesamter Keller -UG -Wand _MaP-12_detail_26-01-13.jpg |  | - |  | Asbest | Asbest: Widerlegt | [10 empty] | UG | 186.975 | 923.3745
MaP-13 | Einzelprobe | VM-18 | Putz | Decke |  | Keller | UG | Decke |  |  | 13.1.2026 - 09:40 |  |  |  | Keller -UG -Decke _MaP-13_26-01-13.jpg | Keller -UG -Decke _MaP-13_detail_26-01-13.jpg |  | - |  | Asbest | Asbest: Widerlegt | [10 empty] | UG | 560.4667 | 511.5
MaP-14 | Einzelprobe | VM-19 | Putz | Decke / Wand |  | Garage | EG | Wand / Decke |  |  | 13.1.2026 - 09:42 |  |  |  | Garage -EG -Wand - ..._MaP-14_26-01-13.jpg | Garage -EG -Wand - ..._MaP-14_detail_26-01-13.jpg |  | - |  | Asbest | Asbest: Widerlegt | [10 empty] | UG | 703.2667 | 1118.1667
MaP-15 | Einzelprobe | VM-20 | Faserzement | Dach |  | Anbau | OG | Dach |  |  | 13.1.2026 - 09:47 |  |  |  | Anbau -OG -Dach _MaP-15_26-01-13.jpg | Anbau -OG -Dach _MaP-15_detail_26-01-13.jpg | 70 | m² |  | Asbest | Asbest: Bestätigt | 80 | % | 81.35796 | % | 10.43954 | m² |  |  |  |  | OG | 492.5 | 1076.5
MaP-16 | Einzelprobe | VM-21 | Putz | Wand |  | Fassade | UG -DG | Wand |  |  | 13.1.2026 - 09:49 |  |  |  | Fassade -UG -DG -Wand _MaP-16_26-01-13.jpg | Fassade -UG -DG -Wand _MaP-16_detail_26-01-13.jpg |  | - |  | Asbest | Asbest: Widerlegt | [10 empty] | EG | 141.9094 | 718.4261
MaP-2 | Einzelprobe | VM-5 | Putz | Decke |  | Schlafzimmer | OG | Decke |  |  | 13.1.2026 - 09:13 |  |  |  | Schlafzimmer -OG -Decke _MaP-2_26-01-13.jpg | Schlafzimmer -OG -Decke _MaP-2_detail_26-01-13.jpg |  | - |  | Asbest | Asbest: Widerlegt | [10 empty] | OG | 218.1952 | 852.9533
MaP-3 | Einzelprobe | VM-6 | Putz | Wand |  | Treppenhaus / Gang | DG - UG | Wand |  |  | 13.1.2026 - 09:14 |  |  |  | Treppenhaus - Gang -DG - UG -Wand _MaP-3_26-01-13.jpg | Treppenhaus - Gang -DG - UG -Wand _MaP-3_detail_26-01-13.jpg |  | - |  | Asbest | Asbest: Widerlegt | [10 empty] | OG | 373.5 | 894.5
MaP-4 | Einzelprobe | VM-7 | Plattenkleber | Boden |  | WC / Gang | EG | Boden |  |  | 13.1.2026 - 09:19 |  |  |  | WC - Gang -EG -Boden _MaP-4_26-01-13.jpg | WC - Gang -EG -Boden _MaP-4_detail_26-01-13.jpg | 9 | m² |  | Asbest | Asbest: Bestätigt | [10 empty] | EG | 499.1982 | 406.2333
MaP-5 | Einzelprobe | VM-8 | Putz | Wand |  | WC / Bad | EG | Wand |  |  | 13.1.2026 - 09:21 |  |  |  | WC - Bad -EG -Wand _MaP-5_26-01-13.jpg | WC - Bad -EG -Wand _MaP-5_detail_26-01-13.jpg |  | - |  | Asbest | Asbest: Widerlegt | [10 empty] | EG | 764.3542 | 830.9627
MaP-6 | Einzelprobe | VM-9 | Plattenkleber | Boden |  | Bad | EG | Boden |  |  | 13.1.2026 - 09:23 |  |  |  | Bad -EG -Boden _MaP-6_26-01-13.jpg | Bad -EG -Boden _MaP-6_detail_26-01-13.jpg |  | - |  | Asbest | Asbest: Widerlegt | [10 empty] | EG | 677.044 | 813.0329
MaP-7 | Einzelprobe | VM-10 | Plattenkleber | Wand |  | Bad | EG | Wand |  |  | 13.1.2026 - 09:24 |  |  |  | Bad -EG -Wand _MaP-7_26-01-13.jpg | Bad -EG -Wand _MaP-7_detail_26-01-13.jpg | 10 | m² |  | Asbest | Asbest: Bestätigt | [10 empty] | EG | 645.0822 | 913.5956
MaP-8 | Einzelprobe | VM-11 | (elastische) Bodenbeläge | Boden |  | Küche | EG | Boden |  |  | 13.1.2026 - 09:28 |  |  |  | Küche -EG -Boden _MaP-8_26-01-13.jpg | Küche -EG -Boden _MaP-8_detail_26-01-13.jpg |  | - |  | Asbest | Asbest: Widerlegt | [10 empty] | EG | 512.5578 | 260.328
MaP-9 | Einzelprobe | VM-12 | Plattenkleber | Wand |  | Küche | EG | Wand |  |  | 13.1.2026 - 09:29 |  |  |  | Küche -EG -Wand _MaP-9_26-01-13.jpg | Küche -EG -Wand _MaP-9_detail_26-01-13.jpg |  | - |  | Asbest | Asbest: Widerlegt | [10 empty] | EG | 578.82 | 265.0053
VB-1 | Visueller Befund | VM-2 | Faserzement | Unterdach |  | Estrich | DG | Unterdach |  |  | 13.1.2026 - 09:07 |  |  |  | Estrich -DG -Unterdach _VB-1_26-01-13.jpg | Estrich -DG -Unterdach _VB-1_detail_26-01-13.jpg |  | - |  | Asbest | Asbest: Widerlegt | [10 empty] | DG | 416.1298 | 590.5356
VB-2 | Visueller Befund | VM-3 | LAP | Brandschutz Beleuchtung |  | Estrich | DG | Brandschutz unter Beleuchtung |  |  | 13.1.2026 - 09:08 |  |  |  | Estrich -DG -Brandsc..._VB-2_26-01-13.jpg | Estrich -DG -Brandsc..._VB-2_detail_26-01-13.jpg | 1 | Stück |  | Asbest | Asbest: Bestätigt | [10 empty] | DG | 351.1876 | 500.6156
VB-3 | Visueller Befund | VM-4 | Faserzement | Brandschutz Heizkörper |  | Schlafzimmer | OG | Wand |  |  | 13.1.2026 - 09:10 |  |  |  | Schlafzimmer -OG -Wand _VB-3_26-01-13.jpg | Schlafzimmer -OG -Wand _VB-3_detail_26-01-13.jpg | 1 | Stück |  | Asbest | Asbest: Bestätigt | 80 | % | 0 | % | 0.8 | Stück |  |  |  |  | OG | 213.188 | 944.4952
VB-4 | Visueller Befund | VM-15 | Faserzement | Fallrohr |  | gesamtes Haus | UG - DG | Fallrohr |  |  | 13.1.2026 - 09:36 |  |  |  | gesamtes Haus -UG - DG -Fallrohr _VB-4_26-01-13.jpg | gesamtes Haus -UG - DG -Fallrohr _VB-4_detail_26-01-13.jpg |  | - |  | Asbest | Asbest: Widerlegt | [10 empty] | UG | 675.4523 | 961.1996
VB-5 | Visueller Befund | VM-16 | LAP | Elektrotableau |  | Keller | UG | Elektrotableau |  |  | 13.1.2026 - 09:37 |  |  |  | Keller -UG -Elektro..._VB-5_26-01-13.jpg | Keller -UG -Elektro..._VB-5_detail_26-01-13.jpg |  | - |  | Asbest | Asbest: Bestätigt | [10 empty] | UG | 182.4427 | 668.3024