## Report
Bezeichnung Befund | Art | Verdachtsmoment | Material | Zugehöriges Bauteil | Farbe | Gebäude/Bereich | Stockwerk/Ebene | Raum/Teilbereich | Bemerkung Probe/Befund | Bemerkung Verdachtsmoment | Erfassungszeitpunkt | Probenehmer | Überblick | Detail | Dateiname Überblick | Dateiname Detail | Menge | Einheit | Mischprobe | Verdacht | Einstufung | Angenommene Trefferwahrscheinlichkeit | Einheit | Aussagesicherheit | Einheit | Risikomenge | Einheit | Begründung | Ergebnis Analytik | Bewertung | Aufgabe | Referenzkarte | X-Koordinate | Y-Koordinate
MaP-1 | Einzelprobe | VM-2 | Klebstoffe | Boden |  | Schlafzimmer | DG- OG | Boden |  |  | 14.1.2026 - 09:16 |  |  |  | Schlafzimmer -DG- OG -Boden _MaP-1_26-01-14.jpg | Schlafzimmer -DG- OG -Boden _MaP-1_detail_26-01-14.jpg |  | - |  | Asbest | Asbest: Widerlegt
MaP-10 | Einzelprobe | VM-11 | Putz | Wand |  | Esszimmer / Wohnzimmer / Eingang | EG | Wand |  |  | 14.1.2026 - 09:38 |  |  |  | Esszimmer - Wohnz...-EG -Wand _MaP-10_26-01-14.jpg | Esszimmer - Wohnz...-EG -Wand _MaP-10_detail_26-01-14.jpg |  | - |  | Asbest | Asbest: Widerlegt
MaP-11 | Einzelprobe | VM-12 | Putz | Decke |  | Esszimmer / Wohnzimmer / Eingang | EG | Decke |  |  | 14.1.2026 - 09:39 |  |  |  | Esszimmer - Wohnz...-EG -Decke _MaP-11_26-01-14.jpg | Esszimmer - Wohnz...-EG -Decke _MaP-11_detail_26-01-14.jpg |  | - |  | Asbest | Asbest: Widerlegt
MaP-12 | Einzelprobe | VM-13 | Plattenkleber | Wand |  | WC | EG | Wand |  |  | 14.1.2026 - 09:48 |  |  |  | WC -EG -Wand _MaP-12_26-01-14.jpg | WC -EG -Wand _MaP-12_detail_26-01-14.jpg |  | - |  | Asbest | Asbest: Widerlegt
MaP-13 | Einzelprobe | VM-14 | Putz | Decke |  | WC | EG | Decke |  |  | 14.1.2026 - 09:49 |  |  |  | WC -EG -Decke _MaP-13_26-01-14.jpg | WC -EG -Decke _MaP-13_detail_26-01-14.jpg |  | - |  | Asbest | Asbest: Widerlegt
MaP-14 | Einzelprobe | VM-16 | Putz | Wand |  | Küche | EG | Wand |  |  | 14.1.2026 - 10:00 |  |  |  | Küche -EG -Wand _MaP-14_26-01-14.jpg | Küche -EG -Wand _MaP-14_detail_26-01-14.jpg |  | - |  | Asbest | Asbest: Widerlegt
MaP-15 | Einzelprobe | VM-17 | Plattenkleber | Wand |  | Küche | EG | Wand |  |  | 14.1.2026 - 10:01 |  |  |  | Küche -EG -Wand _MaP-15_26-01-14.jpg | Küche -EG -Wand _MaP-15_detail_26-01-14.jpg |  | - |  | Asbest | Asbest: Widerlegt
MaP-16 | Einzelprobe | VM-18 | Putz | Decke |  | Küche | EG | Decke |  |  | 14.1.2026 - 10:01 |  |  |  | Küche -EG -Decke _MaP-16_26-01-14.jpg | Küche -EG -Decke _MaP-16_detail_26-01-14.jpg |  | - |  | Asbest | Asbest: Widerlegt
MaP-17 | Einzelprobe | VM-19 | Putz | Wand |  | Fassade | EG - DG | Wand |  |  | 14.1.2026 - 10:03 |  |  |  | Fassade -EG - DG -Wand _MaP-17_26-01-14.jpg | Fassade -EG - DG -Wand _MaP-17_detail_26-01-14.jpg |  | - |  | Asbest | Asbest: Widerlegt
MaP-2 | Einzelprobe | VM-3 | Putz | Wand |  | Schlafzimmer | DG- OG | Wand |  |  | 14.1.2026 - 09:18 |  |  |  | Schlafzimmer -DG- OG -Wand _MaP-2_26-01-14.jpg | Schlafzimmer -DG- OG -Wand _MaP-2_detail_26-01-14.jpg |  | - |  | Asbest | Asbest: Widerlegt
MaP-3 | Einzelprobe | VM-4 | Putz | Wand |  | Treppenhaus / Gang | OG - EG | Wand |  |  | 14.1.2026 - 09:25 |  |  |  | Treppenhaus - Gang -OG - EG -Wand _MaP-3_26-01-14.jpg | Treppenhaus - Gang -OG - EG -Wand _MaP-3_detail_26-01-14.jpg |  | - |  | Asbest | Asbest: Widerlegt
MaP-4 | Einzelprobe | VM-5 | Plattenkleber | Boden |  | gesamtes Haus | OG- EG | Boden |  |  | 14.1.2026 - 09:25 |  |  |  | gesamtes Haus -OG- EG -Boden _MaP-4_26-01-14.jpg | gesamtes Haus -OG- EG -Boden _MaP-4_detail_26-01-14.jpg |  | - |  | Asbest | Asbest: Widerlegt
MaP-5 | Einzelprobe | VM-6 | Putz | Decke |  | Treppenhaus / Gang | OG - EG | Decke |  |  | 14.1.2026 - 09:28 |  |  |  | Treppenhaus - Gang -OG - EG -Decke _MaP-5_26-01-14.jpg | Treppenhaus - Gang -OG - EG -Decke _MaP-5_detail_26-01-14.jpg |  | - |  | Asbest | Asbest: Widerlegt
MaP-6 | Einzelprobe | VM-7 | Putz | Decke |  | Bad | OG | Decke |  |  | 14.1.2026 - 09:29 |  |  |  | Bad -OG -Decke _MaP-6_26-01-14.jpg | Bad -OG -Decke _MaP-6_detail_26-01-14.jpg |  | - |  | Asbest | Asbest: Widerlegt
MaP-7 | Einzelprobe | VM-8 | Plattenkleber | Boden |  | Bad | OG | Boden |  |  | 14.1.2026 - 09:32 |  |  |  | Bad -OG -Boden _MaP-7_26-01-14.jpg | Bad -OG -Boden _MaP-7_detail_26-01-14.jpg | 4 | m² |  | Asbest | Asbest: Bestätigt
MaP-8 | Einzelprobe | VM-9 | Plattenkleber | Wand |  | Bad | OG | Wand |  |  | 14.1.2026 - 09:32 |  |  |  | Bad -OG -Wand _MaP-8_26-01-14.jpg | Bad -OG -Wand _MaP-8_detail_26-01-14.jpg |  | - |  | Asbest | Asbest: Widerlegt
MaP-9 | Einzelprobe | VM-10 | Anschlagkitt | Fensterrahmen |  | gesamtes Haus | UG - DG | Fensterrahmen |  |  | 14.1.2026 - 09:34 |  |  |  | gesamtes Haus -UG - DG -Fenster..._MaP-9_26-01-14.jpg | gesamtes Haus -UG - DG -Fenster..._MaP-9_detail_26-01-14.jpg |  | - |  | Asbest | Asbest: Widerlegt
VB-1 | Visueller Befund | VM-1 |  |  |  | gesamtes Haus | UG - DG | Fallrohr |  |  | 14.1.2026 - 09:12 |  |  |  | gesamtes Haus -UG - DG -Fallrohr _VB-1_26-01-14.jpg | gesamtes Haus -UG - DG -Fallrohr _VB-1_detail_26-01-14.jpg |  | - |  | Asbest | Asbest: Widerlegt
VB-2 | Visueller Befund | VM-15 | LAP | Cheminée |  | Wohnzimmer | EG | Cheminée |  |  | 14.1.2026 - 09:54 |  |  |  | Wohnzimmer -EG -Cheminée _VB-2_26-01-14.jpg | Wohnzimmer -EG -Cheminée _VB-2_detail_26-01-14.jpg |  | - |  | Asbest | Asbest: Bestätigt