## Report
Bezeichnung Befund | Art | Verdachtsmoment | Material | Zugehöriges Bauteil | Farbe | Gebäude/Bereich | Stockwerk/Ebene | Raum/Teilbereich | Bemerkung Probe/Befund | Bemerkung Verdachtsmoment | Erfassungszeitpunkt | Probenehmer | Überblick | Detail | Dateiname Überblick | Dateiname Detail | Menge | Einheit | Mischprobe | Verdacht | Einstufung | Angenommene Trefferwahrscheinlichkeit | Einheit | Aussagesicherheit | Einheit | Risikomenge | Einheit | Begründung | Ergebnis Analytik | Bewertung | Aufgabe | Referenzkarte | X-Koordinate | Y-Koordinate
MaP-1 | Einzelprobe | VM-1 | Fliesenkleber | Wand |  | WHG links | OG |  |  |  | 20.1.2026 - 16:29 |  |  |  | WHG links-OG-_MaP-1_26-01-20.jpg | WHG links-OG-_MaP-1_detail_26-01-20.jpg |  | - |  | Asbest | Asbest: Widerlegt
MaP-2 | Einzelprobe | VM-2 | Fliesenkleber | Boden |  | WHG links Bad | OG |  |  |  | 20.1.2026 - 16:29 |  |  |  | WHG links Bad-OG-_MaP-2_26-01-20.jpg | WHG links Bad-OG-_MaP-2_detail_26-01-20.jpg |  | - |  | Asbest | Asbest: Widerlegt
MaP-3 | Einzelprobe | VM-3 | Verputz | Decke |  | WHG links Bad | OG |  |  |  | 20.1.2026 - 16:30 |  |  |  | WHG links Bad-OG-_MaP-3_26-01-20.jpg | WHG links Bad-OG-_MaP-3_detail_26-01-20.jpg |  | - |  | Asbest | Asbest: Widerlegt
MaP-4 | Einzelprobe | VM-1 | Fliesenkleber | Wand |  | WHG links Dusche | OG |  |  |  | 20.1.2026 - 16:30 |  |  |  | WHG links Dusche -OG-_MaP-4_26-01-20.jpg | WHG links Dusche -OG-_MaP-4_detail_26-01-20.jpg |  | - |  | Asbest | Asbest: Widerlegt
MaP-5 | Einzelprobe | VM-2 | Fliesenkleber | Boden |  | WHG links Dusche | OG |  |  |  | 20.1.2026 - 16:31 |  |  |  | WHG links Dusche -OG-_MaP-5_26-01-20.jpg | WHG links Dusche -OG-_MaP-5_detail_26-01-20.jpg |  | - |  | Asbest | Asbest: Widerlegt
MaP-6 | Einzelprobe | VM-3 | Verputz | Decke |  | WHG links Dusche | OG |  |  |  | 20.1.2026 - 16:31 |  |  |  | WHG links Dusche -OG-_MaP-6_26-01-20.jpg | WHG links Dusche -OG-_MaP-6_detail_26-01-20.jpg |  | - |  | Asbest | Asbest: Widerlegt
MaP-7 | Einzelprobe | VM-1 | Fliesenkleber | Wand |  | WHG rechts Bad | OG |  |  |  | 20.1.2026 - 16:48 |  |  |  | WHG rechts Bad-OG-_MaP-7_26-01-20.jpg | WHG rechts Bad-OG-_MaP-7_detail_26-01-20.jpg |  | - |  | Asbest | Asbest: Widerlegt
MaP-8 | Einzelprobe | VM-2 | Fliesenkleber | Boden |  | WHG rechts Bad | OG |  |  |  | 20.1.2026 - 16:48 |  |  |  | WHG rechts Bad-OG-_MaP-8_26-01-20.jpg | WHG rechts Bad-OG-_MaP-8_detail_26-01-20.jpg |  | - |  | Asbest | Asbest: Widerlegt
MaP-9 | Einzelprobe | VM-3 | Verputz | Decke |  | WHG rechts Bad | OG |  |  |  | 20.1.2026 - 16:49 |  |  |  | WHG rechts Bad-OG-_MaP-9_26-01-20.jpg | WHG rechts Bad-OG-_MaP-9_detail_26-01-20.jpg |  | - |  | Asbest | Asbest: Widerlegt
MaP-10 | Einzelprobe | VM-1 | Fliesenkleber | Wand |  | WHG rechts Dusche | OG |  |  |  | 20.1.2026 - 16:49 |  |  |  | WHG rechts Dusche-OG-_MaP-10_26-01-20.jpg | WHG rechts Dusche-OG-_MaP-10_detail_26-01-20.jpg |  | - |  | Asbest | Asbest: Widerlegt
MaP-11 | Einzelprobe | VM-2 | Fliesenkleber | Boden |  | WHG rechts Dusche | OG |  |  |  | 20.1.2026 - 16:49 |  |  |  | WHG rechts Dusche-OG-_MaP-11_26-01-20.jpg | WHG rechts Dusche-OG-_MaP-11_detail_26-01-20.jpg |  | - |  | Asbest | Asbest: Widerlegt
MaP-12 | Einzelprobe | VM-3 | Verputz | Decke |  | WHG rechts Dusche | OG |  |  |  | 20.1.2026 - 16:49 |  |  |  | WHG rechts Dusche-OG-_MaP-12_26-01-20.jpg | WHG rechts Dusche-OG-_MaP-12_detail_26-01-20.jpg |  | - |  | Asbest | Asbest: Widerlegt