## Report
Bezeichnung Befund | Art | Verdachtsmoment | Material | Zugehöriges Bauteil | Farbe | Gebäude/Bereich | Stockwerk/Ebene | Raum/Teilbereich | Bemerkung Probe/Befund | Bemerkung Verdachtsmoment | Erfassungszeitpunkt | Probenehmer | Überblick | Detail | Dateiname Überblick | Dateiname Detail | Menge | Einheit | Mischprobe | Verdacht | Einstufung | Angenommene Trefferwahrscheinlichkeit | Einheit | Aussagesicherheit | Einheit | Risikomenge | Einheit | Begründung | Ergebnis Analytik | Bewertung | Aufgabe | Referenzkarte | X-Koordinate | Y-Koordinate
MaP-1 | Einzelprobe | VM-1 | Fliesenkleber | Wand |  | Küche | EG |  |  |  | 20.1.2026 - 11:56 |  |  |  | Küche -EG-_MaP-1_26-01-20.jpg | Küche -EG-_MaP-1_detail_26-01-20.jpg |  | - |  | Asbest | Asbest: Widerlegt
MaP-2 | Einzelprobe | VM-2 | Verputz | Wand |  | Küche | EG |  |  |  | 20.1.2026 - 11:58 |  |  |  | Küche -EG-_MaP-2_26-01-20.jpg | Küche -EG-_MaP-2_detail_26-01-20.jpg |  | - |  | Asbest | Asbest: Widerlegt
MaP-3 | Einzelprobe | VM-3 | Verputz | Decke |  | Küche | EG |  |  |  | 20.1.2026 - 11:59 |  |  |  | Küche -EG-_MaP-3_26-01-20.jpg | Küche -EG-_MaP-3_detail_26-01-20.jpg |  | - |  | Asbest | Asbest: Widerlegt
MaP-4 | Einzelprobe | VM-4 | Fliesenkleber | Sockel |  | Küche | EG |  |  |  | 20.1.2026 - 12:00 |  |  |  | Küche -EG-_MaP-4_26-01-20.jpg | Küche -EG-_MaP-4_detail_26-01-20.jpg |  | - |  | Asbest | Asbest: Widerlegt
MaP-5 | Einzelprobe | VM-5 | Fliesenkleber | Boden |  | Küche, Eingang, Bad, WC | EG |  |  |  | 20.1.2026 - 12:01 |  |  |  | Küche, Eingang, B...-EG-_MaP-5_26-01-20.jpg | Küche, Eingang, B...-EG-_MaP-5_detail_26-01-20.jpg |  | - |  | Asbest | Asbest: Widerlegt
MaP-6 | Einzelprobe | VM-2 | Verputz | Wand |  | Wohnzimmer | EG |  |  |  | 20.1.2026 - 12:02 |  |  |  | Wohnzimmer -EG-_MaP-6_26-01-20.jpg | Wohnzimmer -EG-_MaP-6_detail_26-01-20.jpg |  | - |  | Asbest | Asbest: Widerlegt
MaP-7 | Einzelprobe | VM-3 | Verputz | Decke |  | Wohnzimmer | EG |  |  |  | 20.1.2026 - 12:03 |  |  |  | Wohnzimmer -EG-_MaP-7_26-01-20.jpg | Wohnzimmer -EG-_MaP-7_detail_26-01-20.jpg |  | - |  | Asbest | Asbest: Widerlegt
MaP-8 | Einzelprobe | VM-1 | Fliesenkleber | Wand |  | WC | EG |  |  |  | 20.1.2026 - 12:04 |  |  |  | WC-EG-_MaP-8_26-01-20.jpg | WC-EG-_MaP-8_detail_26-01-20.jpg |  | - |  | Asbest | Asbest: Widerlegt
MaP-9 | Einzelprobe | VM-2 | Verputz | Wand |  | WC | EG |  |  |  | 20.1.2026 - 12:05 |  |  |  | WC-EG-_MaP-9_26-01-20.jpg | WC-EG-_MaP-9_detail_26-01-20.jpg |  | - |  | Asbest | Asbest: Widerlegt
MaP-10 | Einzelprobe | VM-1 | Fliesenkleber | Wand |  | Bad | EG |  |  |  | 20.1.2026 - 12:05 |  |  |  | Bad-EG-_MaP-10_26-01-20.jpg | Bad-EG-_MaP-10_detail_26-01-20.jpg |  | - |  | Asbest | Asbest: Widerlegt
MaP-11 | Einzelprobe | VM-3 | Verputz | Decke |  | Bad | EG |  |  |  | 20.1.2026 - 12:06 |  |  |  | Bad-EG-_MaP-11_26-01-20.jpg | Bad-EG-_MaP-11_detail_26-01-20.jpg |  | - |  | Asbest | Asbest: Widerlegt
MaP-12 | Einzelprobe | VM-6 | Faserzement | Unterdach |  | Estrich | DG |  |  |  | 20.1.2026 - 12:09 |  |  |  | Estrich -DG-_MaP-12_26-01-20.jpg | Estrich -DG-_MaP-12_detail_26-01-20.jpg |  | - |  | Asbest | Asbest: Bestätigt
MaP-13 | Einzelprobe | VM-2 | Verputz | Wand |  | Fassade | EG |  |  |  | 20.1.2026 - 12:10 |  |  |  | Fassade -EG-_MaP-13_26-01-20.jpg | Fassade -EG-_MaP-13_detail_26-01-20.jpg |  | - |  | Asbest | Asbest: Widerlegt
MaP-14 | Einzelprobe | VM-8 | Unterlagsboden |  |  | Gang | UG |  |  |  | 20.1.2026 - 12:12 |  |  |  | Gang-UG-_MaP-14_26-01-20.jpg | Gang-UG-_MaP-14_detail_26-01-20.jpg |  | - |  | Asbest | Asbest: Widerlegt
MaP-15 | Einzelprobe | VM-9 | Rohranschluss | Heizung |  | Heizraum | UG |  |  |  | 20.1.2026 - 12:14 |  |  |  | Heizraum-UG-_MaP-15_26-01-20.jpg | Heizraum-UG-_MaP-15_detail_26-01-20.jpg |  | - |  | Asbest | Asbest: Widerlegt
VB-1 | Visueller Befund | VM-7 | Faserzement | Formteil |  | Terrasse | EG |  |  |  | 20.1.2026 - 12:11 |  |  |  | Terrasse -EG-_VB-1_26-01-20.jpg | Terrasse -EG-_VB-1_detail_26-01-20.jpg |  | - |  | Asbest | Asbest: Bestätigt
VB-2 | Visueller Befund | VM-10 | Flanschdichtung | Tank |  | Tankraum | UG |  |  | Der Schadstoffverdacht im Tank ist bei baulichen Eingriffen oder Entsorgung des Tanks abschließend zu klären. | 20.1.2026 - 12:15 |  |  |  | Tankraum -UG -_VB-2_26-01-20.jpg | Tankraum -UG -_VB-2_detail_26-01-20.jpg |  | - |  | Asbest | Asbest: Bestätigt