## Report
Bezeichnung Befund | Art | Verdachtsmoment | Material | Zugehöriges Bauteil | Farbe | Gebäude/Bereich | Stockwerk/Ebene | Raum/Teilbereich | Bemerkung Probe/Befund | Bemerkung Verdachtsmoment | Erfassungszeitpunkt | Probenehmer | Überblick | Detail | Dateiname Überblick | Dateiname Detail | Menge | Einheit | Mischprobe | Verdacht | Einstufung | Angenommene Trefferwahrscheinlichkeit | Einheit | Aussagesicherheit | Einheit | Risikomenge | Einheit | Begründung | Ergebnis Analytik | Bewertung | Aufgabe | Referenzkarte | X-Koordinate | Y-Koordinate
MaP-1 | Einzelprobe | VM-1 | Verputzt | Decke |  | Bad | OG |  |  |  | 22.1.2026 - 12:19 |  |  |  | Bad-OG-_MaP-1_26-01-22.jpg | Bad-OG-_MaP-1_detail_26-01-22.jpg |  | - |  | Asbest | Asbest: Widerlegt
MaP-2 | Einzelprobe | VM-2 | Verputz | Wand |  | Bad | OG |  |  |  | 22.1.2026 - 12:19 |  |  |  | Bad-OG-_MaP-2_26-01-22.jpg | Bad-OG-_MaP-2_detail_26-01-22.jpg |  | - |  | Asbest | Asbest: Widerlegt
MaP-3 | Einzelprobe | VM-3 | Fliesenkleber | Wand |  | Bad | OG |  |  |  | 22.1.2026 - 12:19 |  |  |  | Bad-OG-_MaP-3_26-01-22.jpg | Bad-OG-_MaP-3_detail_26-01-22.jpg |  | - |  | Asbest | Asbest: Widerlegt
MaP-4 | Einzelprobe | VM-4 | Kleber, zementös | Boden |  | Bad | OG |  |  |  | 22.1.2026 - 12:28 |  |  |  | Bad-OG-_MaP-4_26-01-22.jpg | Bad-OG-_MaP-4_detail_26-01-22.jpg |  | - |  | Asbest | Asbest: Widerlegt
MaP-5 | Einzelprobe | VM-6 | Faserzement |  |  | Höhenstrasse 5 | EG |  |  |  | 22.1.2026 - 13:11 |  |  |  | Höhenstrasse 5-EG-_MaP-5_26-01-22.jpg |  |  | - |  | Asbest | Asbest: Bestätigt
MaP-6 | Einzelprobe | VM-7 | Faserzement |  |  | Höhenstrasse 5 | Garage |  |  |  | 22.1.2026 - 13:13 |  |  |  | Höhenstrasse 5-Garage-_MaP-6_26-01-22.jpg |  |  | - |  | Asbest | Asbest: Bestätigt
MaP-7 | Einzelprobe | VM-8 | Schuhkasten |  |  | Neudorfstrasse 11 | H |  |  |  | 22.1.2026 - 13:14 |  |  |  | Neudorfstrasse 11-H-_MaP-7_26-01-22.jpg |  |  | - |  | Asbest | Asbest: Widerlegt
MaP-8 | Einzelprobe | VM-9 | Verputz | Küche |  | Neudorfstrasse 11 | H |  |  |  | 22.1.2026 - 13:15 |  |  |  | Neudorfstrasse 11-H-_MaP-8_26-01-22.jpg |  |  | - |  | Asbest | Asbest: Widerlegt
MaP-9 | Einzelprobe | VM-10 | Decke | Garage |  | Dorfstrasse 37 | M |  |  |  | 22.1.2026 - 13:16 |  |  |  | Dorfstrasse 37-M-_MaP-9_26-01-22.jpg |  |  | - |  | Asbest | Asbest: Widerlegt