## Report
Bezeichnung Befund | Art | Verdachtsmoment | Material | Zugehöriges Bauteil | Farbe | Gebäude/Bereich | Stockwerk/Ebene | Raum/Teilbereich | Bemerkung Probe/Befund | Bemerkung Verdachtsmoment | Erfassungszeitpunkt | Probenehmer | Überblick | Detail | Dateiname Überblick | Dateiname Detail | Menge | Einheit | Mischprobe | Verdacht | Einstufung | Angenommene Trefferwahrscheinlichkeit | Einheit | Aussagesicherheit | Einheit | Risikomenge | Einheit | Begründung | Ergebnis Analytik | Bewertung | Aufgabe | Referenzkarte | X-Koordinate | Y-Koordinate
MaP-1 | Einzelprobe | VM-3 | Verputz | Wand |  | Zimmer | DG |  |  |  | 22.1.2026 - 09:50 |  |  |  | Zimmer-DG -_MaP-1_26-01-22.jpg | Zimmer-DG -_MaP-1_detail_26-01-22.jpg |  | - |  | Asbest | Asbest: Widerlegt | [10 empty] | 1.4 GRUNDRISS 3.OG | 1129.5478 | 360.4617
MaP-2 | Einzelprobe | VM-3 | Verputz | Wand |  | Fassade | EG-DG |  |  |  | 22.1.2026 - 09:50 |  |  |  | Fassade-EG-DG-_MaP-2_26-01-22.jpg | Fassade-EG-DG-_MaP-2_detail_26-01-22.jpg |  | - |  | Asbest | Asbest: Widerlegt | [10 empty] | 1.2 GRUNDRISS 1.OG | 1116.7879 | 412.0259
MaP-3 | Einzelprobe | VM-6 | Verputz | Brandschutz um First |  | Dachstock | DG |  |  |  | 22.1.2026 - 09:51 |  |  |  | Dachstock-DG-_MaP-3_26-01-22.jpg | Dachstock-DG-_MaP-3_detail_26-01-22.jpg |  | - |  | Asbest | Asbest: Widerlegt | [10 empty] | 1.4 GRUNDRISS 3.OG | 1611.2312 | 314.2673
MaP-4 | Einzelprobe | VM-8 | Fliesenkleber | Boden |  | Treppe | EG - DG |  |  |  | 22.1.2026 - 09:56 |  |  |  | Treppe-EG - DG-_MaP-4_26-01-22.jpg | Treppe-EG - DG-_MaP-4_detail_26-01-22.jpg |  | - |  | Asbest | Asbest: Bestätigt | [10 empty] | 1.3 GRUNDRISS 2.OG | 1545.417 | 273.6715
MaP-5 | Einzelprobe | VM-9 | Fliesenkleber | Sockel |  | Treppe | EG - DG |  |  |  | 22.1.2026 - 09:57 |  |  |  | Treppe-EG - DG-_MaP-5_26-01-22.jpg | Treppe-EG - DG-_MaP-5_detail_26-01-22.jpg |  | - |  | Asbest | Asbest: Bestätigt | [10 empty] | 1.3 GRUNDRISS 2.OG | 1471.7446 | 273.7215
MaP-6 | Einzelprobe | VM-10 | Verputz | Wand |  | Treppe | EG - DG |  |  |  | 22.1.2026 - 09:57 |  |  |  | Treppe-EG - DG-_MaP-6_26-01-22.jpg | Treppe-EG - DG-_MaP-6_detail_26-01-22.jpg |  | - |  | Asbest | Asbest: Widerlegt | [10 empty] | 1.3 GRUNDRISS 2.OG | 1386.2159 | 261.9878
MaP-7 | Einzelprobe | VM-11 | Verputz | Decke |  | Treppe | EG - DG |  |  |  | 22.1.2026 - 09:57 |  |  |  | Treppe-EG - DG-_MaP-7_26-01-22.jpg | Treppe-EG - DG-_MaP-7_detail_26-01-22.jpg |  | - |  | Asbest | Asbest: Widerlegt | [10 empty] | 1.3 GRUNDRISS 2.OG | 1439.0186 | 300.5866
MaP-8 | Einzelprobe | VM-8 | Fliesenkleber | Boden |  | Wohnzimmer | 2.OG |  |  |  | 22.1.2026 - 10:03 |  |  |  | Wohnzimmer -2.OG-_MaP-8_26-01-22.jpg | Wohnzimmer -2.OG-_MaP-8_detail_26-01-22.jpg |  | - |  | Asbest | Asbest: Bestätigt | [10 empty] | 1.3 GRUNDRISS 2.OG | 1478.3345 | 469.0214
MaP-9 | Einzelprobe | VM-13 | Fliesenkleber | Wand |  | Wohnzimmer | 2.OG |  |  |  | 22.1.2026 - 10:03 |  |  |  | Wohnzimmer -2.OG-_MaP-9_26-01-22.jpg | Wohnzimmer -2.OG-_MaP-9_detail_26-01-22.jpg |  | - |  | Asbest | Asbest: Bestätigt | [10 empty] | 1.3 GRUNDRISS 2.OG | 1389.487 | 529.2378
MaP-10 | Einzelprobe | VM-14 | Cushion Vinyl | Wand |  | ehem. Nasszelle | 2.OG |  |  |  | 22.1.2026 - 10:04 |  |  |  | ehem. Nasszelle-2.OG-_MaP-10_26-01-22.jpg | ehem. Nasszelle-2.OG-_MaP-10_detail_26-01-22.jpg |  | - |  | Asbest | Asbest: Bestätigt | [10 empty] | 1.3 GRUNDRISS 2.OG | 1662.4693 | 595.1325
MaP-11 | Einzelprobe | VM-15 | Fensterkitt | Fenster Verglasung |  | alle Fenster | EG - DG |  |  |  | 22.1.2026 - 10:11 |  |  |  | alle Fenster-EG - DG-_MaP-11_26-01-22.jpg | alle Fenster-EG - DG-_MaP-11_detail_26-01-22.jpg |  | - |  | Asbest | Asbest: Bestätigt | [10 empty] | 1.2 GRUNDRISS 1.OG | 1801.2838 | 314.4946
MaP-12 | Einzelprobe | VM-16 | Anschlagkitt | Fensterrahmem |  | alle Fenster | EG - DG |  |  |  | 22.1.2026 - 10:11 |  |  |  | alle Fenster-EG - DG-_MaP-12_26-01-22.jpg | alle Fenster-EG - DG-_MaP-12_detail_26-01-22.jpg |  | - |  | Asbest | Asbest: Widerlegt | [10 empty] | 1.2 GRUNDRISS 1.OG | 1817.0731 | 268.6115
MaP-13 | Einzelprobe | VM-8 | Fliesenkleber | Boden |  | Wohnzimmer | 1.OG |  |  |  | 22.1.2026 - 10:18 |  |  |  | Wohnzimmer -1.OG-_MaP-13_26-01-22.jpg | Wohnzimmer -1.OG-_MaP-13_detail_26-01-22.jpg |  | - |  | Asbest | Asbest: Bestätigt | [10 empty] | 1.2 GRUNDRISS 1.OG | 1475.3975 | 473.6426
MaP-14 | Einzelprobe | VM-13 | Fliesenkleber | Wand |  | Wohnzimmer | 1.OG |  |  |  | 22.1.2026 - 10:18 |  |  |  | Wohnzimmer -1.OG-_MaP-14_26-01-22.jpg | Wohnzimmer -1.OG-_MaP-14_detail_26-01-22.jpg |  | - |  | Asbest | Asbest: Bestätigt | [10 empty] | 1.2 GRUNDRISS 1.OG | 1387.8912 | 515.0167
MaP-15 | Einzelprobe | VM-14 | Cushion Vinyl | Wand |  | ehem. Nasszelle | 1.OG |  |  |  | 22.1.2026 - 10:19 |  |  |  | ehem. Nasszelle-1.OG-_MaP-15_26-01-22.jpg | ehem. Nasszelle-1.OG-_MaP-15_detail_26-01-22.jpg |  | - |  | Asbest | Asbest: Bestätigt | [10 empty] | 1.2 GRUNDRISS 1.OG | 1620.2183 | 586.8832
MaP-16 | Einzelprobe | VM-3 | Verputz | Wand |  | gesamte Wohnung | 1.OG |  |  |  | 22.1.2026 - 10:20 |  |  |  | gesamte Wohnung -1.OG-_MaP-16_26-01-22.jpg | gesamte Wohnung -1.OG-_MaP-16_detail_26-01-22.jpg |  | - |  | Asbest | Asbest: Widerlegt | [10 empty] | 1.2 GRUNDRISS 1.OG | 1220.3545 | 408.4235
MaP-17 | Einzelprobe | VM-3 | Verputz | Wand |  | gesamtes Geschoss | EG |  |  |  | 22.1.2026 - 10:22 |  |  |  | gesamtes Geschoss-EG-_MaP-17_26-01-22.jpg | gesamtes Geschoss-EG-_MaP-17_detail_26-01-22.jpg |  | - |  | Asbest | Asbest: Widerlegt | [10 empty] | 1.1 GRUNDRISS EG | 1600.5174 | 305.61
VB-1 | Visueller Befund | VM-1 | Faserzement | Elektrotableau |  | Aufgng | DG |  |  |  | 22.1.2026 - 09:41 |  |  |  | Aufgng-DG-_VB-1_26-01-22.jpg | Aufgng-DG-_VB-1_detail_26-01-22.jpg |  | - |  | Asbest | Asbest: Bestätigt | [10 empty] | 1.4 GRUNDRISS 3.OG | 1401.4501 | 221.2976
VB-2 | Visueller Befund | VM-2 | Schlacke | Zwischenböden |  | Dachstock | DG |  |  |  | 22.1.2026 - 09:46 |  |  |  | Dachstock-DG-_VB-2_26-01-22.jpg | Dachstock-DG-_VB-2_detail_26-01-22.jpg |  | - |  | Divers | Divers: Widerlegt | [10 empty] | 1.4 GRUNDRISS 3.OG | 1447.8814 | 411.9837
VB-3 | Visueller Befund | VM-4 | Holzschutzmittel | Konstruktion- und Verkleidungsholz |  | Dachstock | DG |  |  |  | 22.1.2026 - 09:51 |  |  |  | Dachstock-DG-_VB-3_26-01-22.jpg | Dachstock-DG-_VB-3_detail_26-01-22.jpg |  | - |  | Holzschutzmittel | Holzschutzmittel: Ungeklärt | [10 empty] | 1.4 GRUNDRISS 3.OG | 1504.9919 | 550.5827
VB-4 | Visueller Befund | VM-7 | bleihaltig | Elektroisolationsrohre |  | ganzes Haus, oft verdeckt | EG - DG |  |  |  | 22.1.2026 - 09:52 |  |  |  | ganzes Haus, oft ...-EG - DG-_VB-4_26-01-22.jpg | ganzes Haus, oft ...-EG - DG-_VB-4_detail_26-01-22.jpg |  | - |  | Blei | Blei : Bestätigt | [10 empty] | 1.4 GRUNDRISS 3.OG | 1418.1323 | 230.0406
VB-5 | Visueller Befund | VM-17 | Fliesenkleber | Einbau 2002 |  | Nasszelle | EG |  |  |  | 22.1.2026 - 10:25 |  |  |  | Nasszelle-EG-_VB-5_26-01-22.jpg | Nasszelle-EG-_VB-5_detail_26-01-22.jpg |  | - |  | Asbest | Asbest: Widerlegt | [10 empty] | 1.1 GRUNDRISS EG | 1014.2136 | 507.5569
VB-7 | Visueller Befund | VM-5 | Faseru | Unterdach |  | Dach | Dg |  |  |  | 22.1.2026 - 10:38 |  |  |  | Dach-Dg-_VB-7_26-01-22.jpg | Dach-Dg-_VB-7_detail_26-01-22.jpg |  | - |  | Asbest | Asbest: Widerlegt