## Report
Bezeichnung Befund | Art | Verdachtsmoment | Material | Zugehöriges Bauteil | Farbe | Gebäude/Bereich | Stockwerk/Ebene | Raum/Teilbereich | Bemerkung Probe/Befund | Bemerkung Verdachtsmoment | Erfassungszeitpunkt | Probenehmer | Überblick | Detail | Dateiname Überblick | Dateiname Detail | Menge | Einheit | Mischprobe | Verdacht | Einstufung | Angenommene Trefferwahrscheinlichkeit | Einheit | Aussagesicherheit | Einheit | Risikomenge | Einheit | Begründung | Ergebnis Analytik | Bewertung | Aufgabe | Referenzkarte | X-Koordinate | Y-Koordinate
MaP-1 | Einzelprobe | VM-1 | (elastische) Bodenbeläge mit bituminösem Kleber | Boden |  | Bad | EG |  |  |  | 22.1.2026 - 18:34 |  |  |  | Bad-EG-_MaP-1_26-01-22.jpg | Bad-EG-_MaP-1_detail_26-01-22.jpg |  | - |  | Asbest | Asbest: Bestätigt
MaP-2 | Einzelprobe | VM-10 | (elastische) Bodenbeläge | Boden |  | Esszimmer | EG |  |  |  | 22.1.2026 - 18:48 |  |  |  | Esszimmer -EG-_MaP-2_26-01-22.jpg | Esszimmer -EG-_MaP-2_detail_26-01-22.jpg |  | - |  | Asbest | Asbest: Widerlegt
MaP-3 | Einzelprobe | VM-2 | Verputz | Decke |  | Esszimmer | EG |  |  |  | 22.1.2026 - 18:48 |  |  |  | Esszimmer -EG-_MaP-3_26-01-22.jpg | Esszimmer -EG-_MaP-3_detail_26-01-22.jpg |  | - |  | Asbest | Asbest: Widerlegt
MaP-4 | Einzelprobe | VM-3 | Verputz | Wand |  | Esszimmer | EG |  |  |  | 22.1.2026 - 18:48 |  |  |  | Esszimmer -EG-_MaP-4_26-01-22.jpg | Esszimmer -EG-_MaP-4_detail_26-01-22.jpg |  | - |  | Asbest | Asbest: Widerlegt
MaP-5 | Einzelprobe | VM-4 | Fliesenkleber | Küchenrückwand |  | Küche | EG |  |  |  | 22.1.2026 - 18:48 |  |  |  | Küche-EG-_MaP-5_26-01-22.jpg | Küche-EG-_MaP-5_detail_26-01-22.jpg |  | - |  | Asbest | Asbest: Widerlegt
MaP-6 | Einzelprobe | VM-5 | Teppichkleber | Boden |  | Schlafzimmer | EG |  |  |  | 22.1.2026 - 18:48 |  |  |  | Schlafzimmer-EG-_MaP-6_26-01-22.jpg | Schlafzimmer-EG-_MaP-6_detail_26-01-22.jpg |  | - |  | Asbest | Asbest: Widerlegt
MaP-7 | Einzelprobe | VM-6 | Verputz | Wand |  | Zimmer | EG |  |  |  | 22.1.2026 - 18:57 |  |  |  | Zimmer-EG-_MaP-7_26-01-22.jpg | Zimmer-EG-_MaP-7_detail_26-01-22.jpg |  | - |  | Asbest | Asbest: Widerlegt
MaP-8 | Einzelprobe | VM-5 | Teppichkleber | Boden |  | Zimmer | EG |  |  |  | 22.1.2026 - 18:58 |  |  |  | Zimmer-EG-_MaP-8_26-01-22.jpg | Zimmer-EG-_MaP-8_detail_26-01-22.jpg |  | - |  | Asbest | Asbest: Widerlegt
MaP-9 | Einzelprobe | VM-7 | Faserzement | Dach |  | Scheune | DG |  |  |  | 22.1.2026 - 19:07 |  |  |  | Scheune-DG-_MaP-9_26-01-22.jpg | Scheune-DG-_MaP-9_detail_26-01-22.jpg |  | - |  | Asbest | Asbest: Bestätigt
MaP-10 | Einzelprobe | VM-8 | Fensterkitt | Fenster |  | Scheune | EG-DG |  |  |  | 22.1.2026 - 19:08 |  |  |  | Scheune-EG-DG-_MaP-10_26-01-22.jpg |  | 25 | Stück |  | Asbest | Asbest: Widerlegt
MaP-12 | Einzelprobe | VM-10 | (elastische) Bodenbeläge | Boden |  | Küche | 1.OG |  |  |  | 22.1.2026 - 19:50 |  |  |  | Küche-1.OG-_MaP-12_26-01-22.jpg | Küche-1.OG-_MaP-12_detail_26-01-22.jpg |  | - |  | Asbest | Asbest: Widerlegt
MaP-13 | Einzelprobe | VM-3 | Verputz | Wand |  | Küche | 1.OG |  |  |  | 22.1.2026 - 19:50 |  |  |  | Küche-1.OG-_MaP-13_26-01-22.jpg | Küche-1.OG-_MaP-13_detail_26-01-22.jpg |  | - |  | Asbest | Asbest: Widerlegt
MaP-14 | Einzelprobe | VM-2 | Verputz | Decke |  | Küche | 1.OG |  |  |  | 22.1.2026 - 19:50 |  |  |  | Küche-1.OG-_MaP-14_26-01-22.jpg | Küche-1.OG-_MaP-14_detail_26-01-22.jpg |  | - |  | Asbest | Asbest: Widerlegt
MaP-15 | Einzelprobe | VM-3 | Verputz | Wand |  | Wohnzimmer | 1.OG |  |  |  | 22.1.2026 - 19:51 |  |  |  | Wohnzimmer -1.OG-_MaP-15_26-01-22.jpg | Wohnzimmer -1.OG-_MaP-15_detail_26-01-22.jpg |  | - |  | Asbest | Asbest: Widerlegt
MaP-16 | Einzelprobe | VM-11 | Antidröhnbeschichtung | Soühlbecken |  | Küche | 1.OG |  |  |  | 22.1.2026 - 19:54 |  |  |  | Küche-1.OG-_MaP-16_26-01-22.jpg | Küche-1.OG-_MaP-16_detail_26-01-22.jpg | 35 | Stück |  | Asbest | Asbest: Widerlegt
MaP-17 | Einzelprobe | VM-8 | Fensterkitt | Fenster |  | Fenster | gesamtes Wohngebäude |  |  |  | 22.1.2026 - 19:57 |  |  |  | Fenster-gesamte...-_MaP-17_26-01-22.jpg | Fenster-gesamte...-_MaP-17_detail_26-01-22.jpg |  | - |  | Asbest | Asbest: Widerlegt
MaP-18 | Einzelprobe | VM-14 | Faserzement | Schindel |  | Fassade | Treppenhaus |  |  |  | 22.1.2026 - 20:11 |  |  |  | Fassade-Treppen...-_MaP-18_26-01-22.jpg | Fassade-Treppen...-_MaP-18_detail_26-01-22.jpg |  | - |  | Asbest | Asbest: Widerlegt
MaP-19 | Einzelprobe | VM-4 | Fliesenkleber | Küchenrückwand |  | Küche | 2.OG |  |  |  | 22.1.2026 - 20:16 |  |  |  | Küche-2.OG-_MaP-19_26-01-22.jpg | Küche-2.OG-_MaP-19_detail_26-01-22.jpg |  | - |  | Asbest | Asbest: Widerlegt
MaP-20 | Einzelprobe | VM-24 | Verputz | Wand |  | Wohnzimmer | 2.OG |  |  |  | 22.1.2026 - 20:22 |  |  |  | Wohnzimmer -2.OG-_MaP-20_26-01-22.jpg | Wohnzimmer -2.OG-_MaP-20_detail_26-01-22.jpg |  | - |  | Asbest | Asbest: Bestätigt
MaP-21 | Einzelprobe | VM-24 | Verputz | Wand |  | Küche | 2.OG |  |  |  | 22.1.2026 - 20:23 |  |  |  | Küche-2.OG-_MaP-21_26-01-22.jpg | Küche-2.OG-_MaP-21_detail_26-01-22.jpg |  | - |  | Asbest | Asbest: Bestätigt
MaP-22 | Einzelprobe | VM-15 | (elastische) Bodenbeläge mit zementösem Kleber |  |  | Küche | 2.OG |  |  |  | 22.1.2026 - 20:23 |  |  |  | Küche-2.OG-_MaP-22_26-01-22.jpg | Küche-2.OG-_MaP-22_detail_26-01-22.jpg |  | - |  | Asbest | Asbest: Widerlegt
MaP-23 | Einzelprobe | VM-16 | Sockelleim | Leiste |  | Küche | 2.OG |  |  |  | 22.1.2026 - 20:24 |  |  |  | Küche-2.OG-_MaP-23_26-01-22.jpg | Küche-2.OG-_MaP-23_detail_26-01-22.jpg |  | - |  | Asbest | Asbest: Widerlegt
MaP-24 | Einzelprobe | VM-5 | Teppichkleber | Boden |  | Wohnzimmer | 2.OG |  |  |  | 22.1.2026 - 20:27 |  |  |  | Wohnzimmer -2.OG-_MaP-24_26-01-22.jpg | Wohnzimmer -2.OG-_MaP-24_detail_26-01-22.jpg |  | - |  | Asbest | Asbest: Widerlegt
MaP-25 | Einzelprobe | VM-2 | Verputz | Decke |  | Wohnzimmer | 2.OG |  |  |  | 22.1.2026 - 20:27 |  |  |  | Wohnzimmer -2.OG-_MaP-25_26-01-22.jpg | Wohnzimmer -2.OG-_MaP-25_detail_26-01-22.jpg |  | - |  | Asbest | Asbest: Widerlegt
MaP-26 | Einzelprobe | VM-10 | (elastische) Bodenbeläge | Boden |  | Bad | 2.OG |  |  |  | 22.1.2026 - 20:36 |  |  |  | Bad-2.OG-_MaP-26_26-01-22.jpg | Bad-2.OG-_MaP-26_detail_26-01-22.jpg |  | - |  | Asbest | Asbest: Widerlegt
MaP-27 | Einzelprobe | VM-18 | (elastische) Bodenbeläge | Wand |  | Bad | 2.OG |  |  |  | 22.1.2026 - 20:36 |  |  |  | Bad-2.OG-_MaP-27_26-01-22.jpg | Bad-2.OG-_MaP-27_detail_26-01-22.jpg |  | - |  | Asbest | Asbest: Widerlegt
MaP-28 | Einzelprobe | VM-3 | Verputz | Wand |  | Zimmer | 3.OG |  |  |  | 22.1.2026 - 20:42 |  |  |  | Zimmer-3.OG-_MaP-28_26-01-22.jpg | Zimmer-3.OG-_MaP-28_detail_26-01-22.jpg |  | - |  | Asbest | Asbest: Widerlegt
MaP-29 | Einzelprobe | VM-10 | (elastische) Bodenbeläge | Boden |  | Zwischenböden | 3.OG |  |  |  | 22.1.2026 - 20:43 |  |  |  | Zwischenböden-3.OG-_MaP-29_26-01-22.jpg | Zwischenböden-3.OG-_MaP-29_detail_26-01-22.jpg |  | - |  | Asbest | Asbest: Widerlegt
MaP-30 | Einzelprobe | VM-10 | (elastische) Bodenbeläge | Boden |  | Zwischenböden | 2.OG |  |  |  | 22.1.2026 - 20:52 |  |  |  | Zwischenböden-2.OG-_MaP-30_26-01-22.jpg | Zwischenböden-2.OG-_MaP-30_detail_26-01-22.jpg |  | - |  | Asbest | Asbest: Widerlegt
MaP-31 | Einzelprobe | VM-3 | Verputz | Wand |  | Fassade | EG - DG |  |  |  | 22.1.2026 - 20:59 |  |  |  | Fassade-EG - DG-_MaP-31_26-01-22.jpg | Fassade-EG - DG-_MaP-31_detail_26-01-22.jpg |  | - |  | Asbest | Asbest: Widerlegt
VB-1 | Visueller Befund | VM-9 | Konstruktions- und Verkleidungsholz |  |  | sämtliche Holzbauteile | alle Häuser |  |  |  | 22.1.2026 - 19:12 |  |  |  | sämtliche Holzbau...-alle Hä...-_VB-1_26-01-22.jpg | sämtliche Holzbau...-alle Hä...-_VB-1_detail_26-01-22.jpg |  | - |  | Holzschutzmittel | Holzschutzmittel: Ungeklärt
VB-2 | Visueller Befund | VM-7 | Faserzement | Dach |  | kleine Scheune am Haus | EG |  |  |  | 22.1.2026 - 19:21 |  |  |  | kleine Scheune am...-EG-_VB-2_26-01-22.jpg | kleine Scheune am...-EG-_VB-2_detail_26-01-22.jpg |  | - |  | Asbest | Asbest: Bestätigt
VB-3 | Visueller Befund | VM-12 | Faserzement/ LAP/ Schnüre | Kachelofen |  | Wohnzimmer | 1.OG / 2.OG |  |  |  | 22.1.2026 - 19:55 |  |  |  | Wohnzimmer -1.OG - ...-_VB-3_26-01-22.jpg | Wohnzimmer -1.OG - ...-_VB-3_detail_26-01-22.jpg |  | - |  | Asbest | Asbest: Ungeklärt
VB-4 | Visueller Befund | VM-13 | Parkettkleber | Boden |  | Zimmer | 1.OG / 2.OG |  |  |  | 22.1.2026 - 19:55 |  |  |  | Zimmer-1.OG - ...-_VB-4_26-01-22.jpg |  |  | - |  | Asbest | Asbest: Ungeklärt
VB-5 | Visueller Befund | VM-17 | Blei | Kunstfenster |  | Wohnzimmer | 1.OG / 2.OG |  |  |  | 22.1.2026 - 20:31 |  |  |  | Wohnzimmer -1.OG - ...-_VB-5_26-01-22.jpg | Wohnzimmer -1.OG - ...-_VB-5_detail_26-01-22.jpg |  | - |  | Blei | Blei : Bestätigt
VB-6 | Visueller Befund | VM-19 | Faserzement | Elektrotableau |  | Soense | 1.OG |  |  |  | 22.1.2026 - 20:46 |  |  |  | Soense-1.OG-_VB-6_26-01-22.jpg | Soense-1.OG-_VB-6_detail_26-01-22.jpg |  | - |  | Asbest | Asbest: Bestätigt
VB-7 | Visueller Befund | VM-20 | sämtlicher Einbau nach 1990 | Wände, Boden |  | Bad | 1.OG |  |  |  | 22.1.2026 - 20:49 |  |  |  | Bad-1.OG-_VB-7_26-01-22.jpg | Bad-1.OG-_VB-7_detail_26-01-22.jpg |  | - |  | Asbest | Asbest: Widerlegt
VB-8 | Visueller Befund | VM-21 | Flanschdichtung | Tank |  | Tankraum | UG |  |  |  | 22.1.2026 - 20:56 |  |  |  | Tankraum -UG-_VB-8_26-01-22.jpg | Tankraum -UG-_VB-8_detail_26-01-22.jpg |  | - |  | Asbest | Asbest: Ungeklärt
VB-9 | Visueller Befund | VM-22 | Faserzement | Abgasrohr |  | Tankraum | UG |  |  |  | 22.1.2026 - 20:57 |  |  |  | Tankraum -UG-_VB-9_26-01-22.jpg | Tankraum -UG-_VB-9_detail_26-01-22.jpg |  | - |  | Asbest | Asbest: Bestätigt
VB-10 | Visueller Befund | VM-23 | Faserzement / LAP | Elektrokasten |  | Tankraum | UG |  |  |  | 22.1.2026 - 20:58 |  |  |  | Tankraum -UG-_VB-10_26-01-22.jpg | Tankraum -UG-_VB-10_detail_26-01-22.jpg |  | - |  | Asbest | Asbest: Bestätigt