## Report
Bezeichnung Befund | Art | Verdachtsmoment | Material | Zugehöriges Bauteil | Farbe | Gebäude/Bereich | Stockwerk/Ebene | Raum/Teilbereich | Bemerkung Probe/Befund | Bemerkung Verdachtsmoment | Erfassungszeitpunkt | Probenehmer | Überblick | Detail | Dateiname Überblick | Dateiname Detail | Menge | Einheit | Mischprobe | Verdacht | Einstufung | Angenommene Trefferwahrscheinlichkeit | Einheit | Aussagesicherheit | Einheit | Risikomenge | Einheit | Begründung | Ergebnis Analytik | Bewertung | Aufgabe | Referenzkarte | X-Koordinate | Y-Koordinate
MaP-1 | Einzelprobe | VM-4 | Cushion-Vinyl |  |  | Bad | OG |  |  |  | 17.9.2025 - 10:06 |  |  |  | Bad-OG-_MaP-1_25-09-17.jpg | Bad-OG-_MaP-1_detail_25-09-17.jpg | 5 | m² |  | Asbest | Asbest: Bestätigt | [10 empty] | beide | 1089.9345 | 337.7906
MaP-2 | Einzelprobe | VM-4 | Cushion-Vinyl |  |  | Bad | OG |  |  |  | 17.9.2025 - 10:06 |  |  |  | Bad-OG-_MaP-2_25-09-17.jpg | Bad-OG-_MaP-2_detail_25-09-17.jpg | 15 | m² |  | Asbest | Asbest: Bestätigt | [10 empty] | beide | 1080.3737 | 297.9469
MaP-3 | Einzelprobe | VM-19 | Teppichkleber | OG |  | Zimmer | OG |  |  |  | 17.9.2025 - 10:07 |  |  |  | Zimmer-OG-_MaP-3_25-09-17.jpg | Zimmer-OG-_MaP-3_detail_25-09-17.jpg | 20 | m² |  | Asbest | Asbest: Bestätigt | [10 empty] | beide | 1289.7946 | 417.854
MaP-4 | Einzelprobe | VM-6 | Korkisolation | Matte |  | Zimmer | OG |  |  |  | 17.9.2025 - 10:08 |  |  |  | Zimmer-OG-_MaP-4_25-09-17.jpg | Zimmer-OG-_MaP-4_detail_25-09-17.jpg |  | - |  | Asbest | Asbest: Widerlegt | [10 empty] | beide
MaP-5 | Einzelprobe | VM-5 | Teppichkleber | Boden |  | Gang | OG |  |  |  | 17.9.2025 - 10:08 |  |  |  | Gang-OG-_MaP-5_25-09-17.jpg | Gang-OG-_MaP-5_detail_25-09-17.jpg |  | - |  | Asbest | Asbest: Widerlegt
MaP-6 | Einzelprobe | VM-7 | Tapete mit Kleber | Wand |  | Zimmer | OG |  |  |  | 17.9.2025 - 10:09 |  |  |  | Zimmer-OG-_MaP-6_25-09-17.jpg | Zimmer-OG-_MaP-6_detail_25-09-17.jpg |  | - |  | Asbest | Asbest: Widerlegt | [10 empty] | beide
MaP-7 | Einzelprobe | VM-4 | Cushion-Vinyl |  |  | Zimmer | EG |  |  |  | 17.9.2025 - 10:12 |  |  |  | Zimmer-EG-_MaP-7_25-09-17.jpg | Zimmer-EG-_MaP-7_detail_25-09-17.jpg | 12 | m² |  | Asbest | Asbest: Bestätigt | [10 empty] | beide | 423.1818 | 215.5667
MaP-8 | Einzelprobe | VM-5 | Teppichkleber | Boden |  | Zimmer | EG |  |  |  | 17.9.2025 - 10:22 |  |  |  | Zimmer-EG-_MaP-8_25-09-17.jpg | Zimmer-EG-_MaP-8_detail_25-09-17.jpg |  | - |  | Asbest | Asbest: Widerlegt | [10 empty] | beide
MaP-9 | Einzelprobe | VM-5 | Teppichkleber | Boden |  | Wohnzimmer | EG |  |  |  | 17.9.2025 - 10:23 |  |  |  | Wohnzimmer -EG-_MaP-9_25-09-17.jpg | Wohnzimmer -EG-_MaP-9_detail_25-09-17.jpg |  | - |  | Asbest | Asbest: Widerlegt
MaP-10 | Einzelprobe | VM-8 | Fliesenkleber | Wand |  | Küche | EG |  |  |  | 17.9.2025 - 10:25 |  |  |  | Küche -EG-_MaP-10_25-09-17.jpg | Küche -EG-_MaP-10_detail_25-09-17.jpg |  | - |  | Asbest | Asbest: Widerlegt
MaP-11 | Einzelprobe | VM-10 | Verputz | Decke |  | Küche | EG |  |  |  | 17.9.2025 - 10:42 |  |  |  | Küche -EG-_MaP-11_25-09-17.jpg | Küche -EG-_MaP-11_detail_25-09-17.jpg |  | - |  | Asbest | Asbest: Widerlegt
MaP-12 | Einzelprobe | VM-11 | Fliesenkleber | Boden |  | Küche und Eingang | EG |  |  |  | 17.9.2025 - 10:43 |  |  |  | Küche und Eingang-EG-_MaP-12_25-09-17.jpg | Küche und Eingang-EG-_MaP-12_detail_25-09-17.jpg |  | - |  | Asbest | Asbest: Widerlegt
MaP-13 | Einzelprobe | VM-4 | Cushion-Vinyl |  |  | Bad | OG |  |  |  | 17.9.2025 - 10:53 |  |  |  | Bad-OG-_MaP-13_25-09-17.jpg | Bad-OG-_MaP-13_detail_25-09-17.jpg | 15 | m² |  | Asbest | Asbest: Bestätigt | [10 empty] | beide | 1139.0771 | 392.1709
MaP-14 | Einzelprobe | VM-13 | (elastische) Bodenbeläge | Boden |  | Bad und Küche | OG |  |  |  | 17.9.2025 - 10:53 |  |  |  | Bad und Küche-OG-_MaP-14_25-09-17.jpg | Bad und Küche-OG-_MaP-14_detail_25-09-17.jpg |  | - |  | Asbest | Asbest: Widerlegt
MaP-15 | Einzelprobe | VM-14 | Verputz | Wand |  | Eingang | EG |  |  |  | 17.9.2025 - 10:57 |  |  |  | Eingang-EG-_MaP-15_25-09-17.jpg | Eingang-EG-_MaP-15_detail_25-09-17.jpg |  | - |  | Asbest | Asbest: Widerlegt
MaP-16 | Einzelprobe | VM-15 | Sockelkleber |  |  | Eingang | EG |  |  |  | 17.9.2025 - 11:04 |  |  |  | Eingang-EG-_MaP-16_25-09-17.jpg | Eingang-EG-_MaP-16_detail_25-09-17.jpg |  | - |  | Asbest | Asbest: Widerlegt
MaP-17 | Einzelprobe | VM-16 | Fliesenkleber | Wand |  | Waschküche | EG |  |  |  | 17.9.2025 - 11:04 |  |  |  | Waschküche-EG-_MaP-17_25-09-17.jpg | Waschküche-EG-_MaP-17_detail_25-09-17.jpg |  | - |  | Asbest | Asbest: Widerlegt
MaP-18 | Einzelprobe | VM-13 | (elastische) Bodenbeläge | Boden |  | Waschküche | EG |  |  |  | 17.9.2025 - 11:05 |  |  |  | Waschküche-EG-_MaP-18_25-09-17.jpg | Waschküche-EG-_MaP-18_detail_25-09-17.jpg |  | - |  | Asbest | Asbest: Widerlegt
MaP-19 | Einzelprobe | VM-17 | LAP | Wand und Decke |  | Abstellraum | EG |  |  |  | 17.9.2025 - 11:07 |  |  |  | Abstellraum-EG-_MaP-19_25-09-17.jpg | Abstellraum-EG-_MaP-19_detail_25-09-17.jpg | 18 | m² |  | Asbest | Asbest: Bestätigt | [10 empty] | beide | 466.5216 | 644.6306
MaP-20 | Einzelprobe | VM-17 | LAP | Wand und Decke |  | Heizraum | EG |  |  |  | 17.9.2025 - 11:12 |  |  |  | Heizraum-EG-_MaP-20_25-09-17.jpg | Heizraum-EG-_MaP-20_detail_25-09-17.jpg | 18 | m² |  | Asbest | Asbest: Bestätigt | [10 empty] | beide | 415.7568 | 742.2553
MaP-21 | Einzelprobe | VM-14 | Verputz | Wand |  | Fassade | EG-DG |  |  |  | 18.9.2025 - 16:23 |  |  |  | Fassade -EG-DG-_MaP-21_25-09-26.jpg | Fassade -EG-DG-_MaP-21_detail_25-09-26.jpg |  | - |  | Asbest | Asbest: Widerlegt
VB-1 | Visueller Befund | VM-2 | LAP | Brandschutz |  | Estrich | DG |  |  |  | 17.9.2025 - 09:55 |  |  |  | Estrich -DG-_VB-1_25-09-17.jpg | Estrich -DG-_VB-1_detail_25-09-17.jpg |  | - |  | Asbest | Asbest: Bestätigt
VB-2 | Visueller Befund | VM-3 | Faserzement/ LAP | Elektrotableau mit Holzrahmen |  | Gang | OG, beide Eingänge |  |  |  | 17.9.2025 - 09:57 |  |  |  | Gang-OG, bei...-_VB-2_25-09-17.jpg | Gang-OG, bei...-_VB-2_detail_26-01-30.jpg | 2 | Stück |  | Asbest | Asbest: Bestätigt | 80 | % | 0 | % | 1.6 | Stück
VB-3 | Visueller Befund | VM-8 | Fliesenkleber | Wand |  | Bad | EG |  |  |  | 17.9.2025 - 10:12 |  |  |  | Bad-EG-_VB-3_25-09-17.jpg | Bad-EG-_VB-3_detail_25-09-17.jpg |  | - |  | Asbest | Asbest: Widerlegt
VB-4 | Visueller Befund | VM-9 | Fensterkitt | alte Fenster |  | gesamtes Haus | alle Stockwerke |  |  |  | 17.9.2025 - 10:29 |  |  |  | gesamtes Haus-alle St...-_VB-4_25-09-17.jpg | gesamtes Haus-alle St...-_VB-4_detail_25-09-17.jpg | 8 | Stück |  | Asbest | Asbest: Bestätigt
VB-5 | Visueller Befund | VM-24 | gesamter Einbau nach 1990 |  |  | Bad | EG |  |  |  | 30.1.2026 - 09:27 |  |  |  | Bad-EG-_VB-5_26-01-30.jpg | Bad-EG-_VB-5_detail_26-01-30.jpg |  | - |  | Divers | Divers: Widerlegt
VB-6 | Visueller Befund | VM-25 | Faserzement | Dach |  | Garten | EG |  |  |  | 30.1.2026 - 09:44 |  |  |  | Garten-EG-_VB-6_26-01-30.jpg | Garten-EG-_VB-6_detail_26-01-30.jpg | 3 | m² |  | Asbest | Asbest: Bestätigt | 80 | % | -2.220446e-14 | % | 2.4 | m² |  |  |  |  | beide | 644.2983 | 615.7163
VB-7 | Visueller Befund | VM-17 | LAP | Wand und Decke |  | Tankraum | UG |  |  |  | 30.1.2026 - 09:46 |  |  |  | Tankraum -UG-_VB-7_26-01-30.jpg | Tankraum -UG-_VB-7_detail_26-01-30.jpg | 12 | m² |  | Asbest | Asbest: Bestätigt | [10 empty] | beide | 629.0343 | 619.0333
VB-8 | Visueller Befund | VM-17 | LAP | Wand und Decke |  | Garage | EG |  |  |  | 30.1.2026 - 10:00 |  |  |  | Garage-EG-_VB-8_26-01-30.jpg | Garage-EG-_VB-8_detail_26-01-30.jpg | 18 | m² |  | Asbest | Asbest: Bestätigt | [10 empty] | beide | 570.1083 | 747.1972