## Report
Bezeichnung Befund | Art | Verdachtsmoment | Material | Zugehöriges Bauteil | Farbe | Gebäude/Bereich | Stockwerk/Ebene | Raum/Teilbereich | Bemerkung Probe/Befund | Bemerkung Verdachtsmoment | Erfassungszeitpunkt | Probenehmer | Überblick | Detail | Dateiname Überblick | Dateiname Detail | Menge | Einheit | Mischprobe | Verdacht | Einstufung | Angenommene Trefferwahrscheinlichkeit | Einheit | Aussagesicherheit | Einheit | Risikomenge | Einheit | Begründung | Ergebnis Analytik | Bewertung | Aufgabe | Referenzkarte | X-Koordinate | Y-Koordinate
MaP-1 | Einzelprobe | VM-1 | Verputz | Wand |  | Kamin | EG/OG |  |  |  | 23.1.2026 - 08:54 |  |  |  | Kamin-EG-OG-_MaP-1_26-01-23.jpg | Kamin-EG-OG-_MaP-1_detail_26-01-23.jpg |  | - |  | Asbest | Asbest: Widerlegt
MaP-2 | Einzelprobe | VM-1 | Verputz | Wand |  | Zimmer | OG |  |  |  | 23.1.2026 - 08:55 |  |  |  | Zimmer-OG-_MaP-2_26-01-23.jpg | Zimmer-OG-_MaP-2_detail_26-01-23.jpg |  | - |  | Asbest | Asbest: Widerlegt
MaP-3 | Einzelprobe | VM-2 | Teppichkleber | Boden |  | Zimmer/Gang | OG |  |  |  | 23.1.2026 - 08:57 |  |  |  | Zimmer-Gang-OG-_MaP-3_26-01-23.jpg | Zimmer-Gang-OG-_MaP-3_detail_26-01-23.jpg |  | - |  | Asbest | Asbest: Widerlegt
MaP-4 | Einzelprobe | VM-2 | Teppichkleber | Boden |  | Kellertreppe | UG |  |  |  | 23.1.2026 - 09:06 |  |  |  | Kellertreppe-UG-_MaP-4_26-01-23.jpg | Kellertreppe-UG-_MaP-4_detail_26-01-23.jpg |  | - |  | Asbest | Asbest: Widerlegt
MaP-5 | Einzelprobe | VM-1 | Verputz | Wand |  | Kellertreppe | UG |  |  |  | 23.1.2026 - 09:06 |  |  |  | Kellertreppe-UG-_MaP-5_26-01-23.jpg | Kellertreppe-UG-_MaP-5_detail_26-01-23.jpg |  | - |  | Asbest | Asbest: Widerlegt
MaP-6 | Einzelprobe | VM-4 | Fliesenkleber | Boden |  | Bad | UG |  |  |  | 23.1.2026 - 09:29 |  |  |  | Bad-UG-_MaP-6_26-01-23.jpg | Bad-UG-_MaP-6_detail_26-01-23.jpg |  | - |  | Asbest | Asbest: Widerlegt
MaP-7 | Einzelprobe | VM-5 | Fliesenkleber | Sockel |  | Bad | UG |  |  |  | 23.1.2026 - 09:29 |  |  |  | Bad-UG-_MaP-7_26-01-23.jpg | Bad-UG-_MaP-7_detail_26-01-23.jpg |  | - |  | Asbest | Asbest: Widerlegt
MaP-8 | Einzelprobe | VM-6 | Fliesenkleber | Wand |  | Bad | UG |  |  |  | 23.1.2026 - 09:30 |  |  |  | Bad-UG-_MaP-8_26-01-23.jpg | Bad-UG-_MaP-8_detail_26-01-23.jpg |  | - |  | Asbest | Asbest: Widerlegt
MaP-9 | Einzelprobe | VM-1 | Verputz | Wand |  | Bad | UG |  |  |  | 23.1.2026 - 09:30 |  |  |  | Bad-UG-_MaP-9_26-01-23.jpg | Bad-UG-_MaP-9_detail_26-01-23.jpg |  | - |  | Asbest | Asbest: Widerlegt
MaP-10 | Einzelprobe | VM-4 | Fliesenkleber | Boden |  | Bad | EG |  |  |  | 23.1.2026 - 09:52 |  |  |  | Bad-EG-_MaP-10_26-01-23.jpg | Bad-EG-_MaP-10_detail_26-01-23.jpg |  | - |  | Asbest | Asbest: Widerlegt
MaP-11 | Einzelprobe | VM-6 | Fliesenkleber | Wand |  | Bad | EG |  |  |  | 23.1.2026 - 09:53 |  |  |  | Bad-EG-_MaP-11_26-01-23.jpg | Bad-EG-_MaP-11_detail_26-01-23.jpg |  | - |  | Asbest | Asbest: Widerlegt
VB-1 | Visueller Befund | VM-3 | sämtlicher Einbau | Jünger als 1990 |  | Küche | EG |  |  |  | 23.1.2026 - 09:02 |  |  |  | Küche-EG-_VB-1_26-01-23.jpg | Küche-EG-_VB-1_detail_26-01-23.jpg |  | - |  | Divers | Divers: Widerlegt
VB-2 | Visueller Befund | VM-7 | LAP | Kamin |  | Wohnzimmer | EG |  |  |  | 23.1.2026 - 09:36 |  |  |  | Wohnzimmer -EG-_VB-2_26-01-23.jpg | Wohnzimmer -EG-_VB-2_detail_26-01-23.jpg |  | - |  | Asbest | Asbest: Bestätigt
VB-3 | Visueller Befund | VM-7 | LAP | Kamin |  | Wohnzimmer | EG |  |  |  | 23.1.2026 - 09:38 |  |  |  | Wohnzimmer -EG-_VB-3_26-01-23.jpg | Wohnzimmer -EG-_VB-3_detail_26-01-23.jpg |  | - |  | Asbest | Asbest: Bestätigt