## Report
Bezeichnung Befund | Art | Verdachtsmoment | Material | Zugehöriges Bauteil | Farbe | Gebäude/Bereich | Stockwerk/Ebene | Raum/Teilbereich | Bemerkung Probe/Befund | Bemerkung Verdachtsmoment | Erfassungszeitpunkt | Probenehmer | Überblick | Detail | Dateiname Überblick | Dateiname Detail | Menge | Einheit | Mischprobe | Verdacht | Einstufung | Angenommene Trefferwahrscheinlichkeit | Einheit | Aussagesicherheit | Einheit | Risikomenge | Einheit | Begründung | Ergebnis Analytik | Bewertung | Aufgabe | Referenzkarte | X-Koordinate | Y-Koordinate
MaP-1 | Einzelprobe | VM-1 | Putz | Wand |  | Schlafzimmer | OG | Wand |  |  | 30.1.2025 - 11:19 |  |  |  | Schlafzimmer -OG -Wand _MaP-1_25-01-30.jpg | Schlafzimmer -OG -Wand _MaP-1_detail_25-01-30.jpg |  | - |  | Asbest | Asbest: Widerlegt
MaP-2 | Einzelprobe | VM-2 | Plattenkleber | Wand |  | Schlafzimmer | OG | Wand |  |  | 30.1.2025 - 11:20 |  |  |  | Schlafzimmer -OG -Wand _MaP-2_25-01-30.jpg | Schlafzimmer -OG -Wand _MaP-2_detail_25-01-30.jpg |  | - |  | Asbest | Asbest: Widerlegt
MaP-3 | Einzelprobe | VM-4 | Putz | Wand |  | Schlafzimmer 2 | OG | Wand |  |  | 30.1.2025 - 11:22 |  |  |  | Schlafzimmer 2-OG -Wand _MaP-3_25-01-30.jpg | Schlafzimmer 2-OG -Wand _MaP-3_detail_25-01-30.jpg |  | - |  | Asbest | Asbest: Widerlegt
MaP-4 | Einzelprobe | VM-5 | Putz | Wand |  | Gang / Treppenhaus | OG / EG | Wand |  |  | 30.1.2025 - 11:23 |  |  |  | Gang - Treppenhaus -OG - EG -Wand _MaP-4_25-01-30.jpg | Gang - Treppenhaus -OG - EG -Wand _MaP-4_detail_25-01-30.jpg |  | - |  | Asbest | Asbest: Widerlegt
MaP-5 | Einzelprobe | VM-10 | Klebstoffe | Boden |  | Wohnzimmer | EG | Boden |  |  | 30.1.2025 - 11:34 |  |  |  | Wohnzimmer -EG -Boden _MaP-5_25-01-30.jpg | Wohnzimmer -EG -Boden _MaP-5_detail_25-01-30.jpg |  | - |  | Asbest | Asbest: Widerlegt
MaP-6 | Einzelprobe | VM-11 | Putz | Wand |  | Wohnzimmer | EG | Wand |  |  | 30.1.2025 - 11:35 |  |  |  | Wohnzimmer -EG -Wand _MaP-6_25-01-30.jpg | Wohnzimmer -EG -Wand _MaP-6_detail_25-01-30.jpg |  | - |  | Asbest | Asbest: Widerlegt
MaP-7 | Einzelprobe | VM-12 | Plattenkleber | Boden |  | Wohnzimmer | EG | Cheminée |  |  | 30.1.2025 - 11:36 |  |  |  | Wohnzimmer -EG -Cheminée _MaP-7_25-01-30.jpg | Wohnzimmer -EG -Cheminée _MaP-7_detail_25-01-30.jpg |  | - |  | Asbest | Asbest: Widerlegt
MaP-8 | Einzelprobe | VM-13 | Anschlagkitt | Fensterrahmen |  | Ganzes Haus | DG/ OG/ EG / UG | Wand |  |  | 30.1.2025 - 11:37 |  |  |  | Ganzes Haus -DG- OG-...-Wand _MaP-8_25-01-30.jpg | Ganzes Haus -DG- OG-...-Wand _MaP-8_detail_25-01-30.jpg | 120 | m |  | Asbest | Asbest: Bestätigt
MaP-9 | Einzelprobe | VM-14 | Fensterkitt | Fenster |  | Ganzes Haus | DG/ OG/ EG / UG | Wand |  |  | 30.1.2025 - 11:38 |  |  |  | Ganzes Haus -DG- OG-...-Wand _MaP-9_25-01-30.jpg | Ganzes Haus -DG- OG-...-Wand _MaP-9_detail_25-01-30.jpg |  | - |  | Asbest | Asbest: Widerlegt
MaP-10 | Einzelprobe | VM-15 | Putz | Wand |  | Gang | EG | Wand |  |  | 30.1.2025 - 11:39 |  |  |  | Gang -EG -Wand _MaP-10_25-01-30.jpg | Gang -EG -Wand _MaP-10_detail_25-01-30.jpg |  | - |  | Asbest | Asbest: Widerlegt
MaP-11 | Einzelprobe | VM-16 | Plattenkleber | Boden |  | Gang | EG | Boden |  |  | 30.1.2025 - 11:41 |  |  |  | Gang -EG -Boden _MaP-11_25-01-30.jpg | Gang -EG -Boden _MaP-11_detail_25-01-30.jpg |  | - |  | Asbest | Asbest: Widerlegt
MaP-12 | Einzelprobe | VM-17 | Plattenkleber | Boden |  | Küche / Eingang | EG | Boden |  |  | 30.1.2025 - 11:42 |  |  |  | Küche - Eingang -EG -Boden _MaP-12_25-01-30.jpg | Küche - Eingang -EG -Boden _MaP-12_detail_25-01-30.jpg |  | - |  | Asbest | Asbest: Widerlegt
MaP-13 | Einzelprobe | VM-18 | Plattenkleber | Boden |  | Küche | EG | Boden |  |  | 30.1.2025 - 11:43 |  |  |  | Küche -EG -Boden _MaP-13_25-01-30.jpg | Küche -EG -Boden _MaP-13_detail_25-01-30.jpg |  | - |  | Asbest | Asbest: Widerlegt
MaP-14 | Einzelprobe | VM-19 | Plattenkleber | Wand |  | Küche | EG | Wand |  |  | 30.1.2025 - 11:44 |  |  |  | Küche -EG -Wand _MaP-14_25-01-30.jpg | Küche -EG -Wand _MaP-14_detail_25-01-30.jpg |  | - |  | Asbest | Asbest: Widerlegt
MaP-15 | Einzelprobe | VM-20 | Putz | Wand |  | Küche | EG | Wand |  |  | 30.1.2025 - 11:44 |  |  |  | Küche -EG -Wand _MaP-15_25-01-30.jpg | Küche -EG -Wand _MaP-15_detail_25-01-30.jpg |  | - |  | Asbest | Asbest: Widerlegt
MaP-16 | Einzelprobe | VM-21 | Putz | Decke |  | Küche | EG | Decke |  |  | 30.1.2025 - 11:45 |  |  |  | Küche -EG -Decke _MaP-16_25-01-30.jpg | Küche -EG -Decke _MaP-16_detail_25-01-30.jpg |  | - |  | Asbest | Asbest: Widerlegt
MaP-17 | Einzelprobe | VM-22 | Putz | Wand |  | Bad | EG | Wand |  |  | 30.1.2025 - 11:50 |  |  |  | Bad -EG -Wand _MaP-17_25-01-30.jpg | Bad -EG -Wand _MaP-17_detail_25-01-30.jpg |  | - |  | Asbest | Asbest: Widerlegt
MaP-18 | Einzelprobe | VM-23 | Putz | Decke |  | Bad | EG | Decke |  |  | 30.1.2025 - 11:51 |  |  |  | Bad -EG -Decke _MaP-18_25-01-30.jpg | Bad -EG -Decke _MaP-18_detail_25-01-30.jpg |  | - |  | Asbest | Asbest: Widerlegt
MaP-19 | Einzelprobe | VM-24 | Plattenkleber | Wand |  | Bad | EG | Wand |  |  | 30.1.2025 - 11:52 |  |  |  | Bad -EG -Wand _MaP-19_25-01-30.jpg | Bad -EG -Wand _MaP-19_detail_25-01-30.jpg |  | - |  | Asbest | Asbest: Widerlegt
MaP-20 | Einzelprobe | VM-25 | Plattenkleber | Boden |  | Bad | EG | Boden |  |  | 30.1.2025 - 11:53 |  |  |  | Bad -EG -Boden _MaP-20_25-01-30.jpg | Bad -EG -Boden _MaP-20_detail_25-01-30.jpg |  | - |  | Asbest | Asbest: Widerlegt
MaP-21 | Einzelprobe | VM-26 | Faserzement | Wand |  | Dachgauben | DG | Wand |  |  | 30.1.2025 - 11:57 |  |  |  | Dachgauben -DG -Wand _MaP-21_25-01-30.jpg | Dachgauben -DG -Wand _MaP-21_detail_25-01-30.jpg | 4 | m² |  | Asbest | Asbest: Bestätigt | 80 | % | 85.75685 | % | 0.4557807 | m²
MaP-22 | Einzelprobe | VM-27 | Putz | Wand |  | Fassade | EG/ OG /DG | Wand |  |  | 30.1.2025 - 12:03 |  |  |  | Fassade -EG- OG -DG-Wand _MaP-22_25-01-30.jpg | Fassade -EG- OG -DG-Wand _MaP-22_detail_25-01-30.jpg |  | - |  | Asbest | Asbest: Widerlegt
MaP-23 | Einzelprobe | VM-28 | Putz | Wand |  | Treppenhaus / Gang | UG | Wand |  |  | 30.1.2025 - 12:12 |  |  |  | Treppenhaus - Gang -UG -Wand _MaP-23_25-01-30.jpg | Treppenhaus - Gang -UG -Wand _MaP-23_detail_25-01-30.jpg |  | - |  | Asbest | Asbest: Widerlegt
MaP-24 | Einzelprobe | VM-29 | Putz | Wand |  | Heizraum | UG | Wand |  |  | 30.1.2025 - 12:13 |  |  |  | Heizraum -UG -Wand _MaP-24_25-01-30.jpg | Heizraum -UG -Wand _MaP-24_detail_25-01-30.jpg |  | - |  | Asbest | Asbest: Widerlegt
MaP-25 | Einzelprobe | VM-30 | Putz | Wand |  | Waschküche | UG | Wand |  |  | 30.1.2025 - 12:14 |  |  |  | Waschküche -UG -Wand _MaP-25_25-01-30.jpg | Waschküche -UG -Wand _MaP-25_detail_25-01-30.jpg |  | - |  | Asbest | Asbest: Widerlegt
VB-1 | Visueller Befund | VM-3 | Putz | Decke |  | Schlafzimmer 1+2 | OG | Decke |  |  | 30.1.2025 - 11:21 |  |  |  | Schlafzimmer 1+2-OG -Decke _VB-1_25-01-30.jpg | Schlafzimmer 1+2-OG -Decke _VB-1_detail_25-01-30.jpg |  | - |  | Asbest | Asbest: Widerlegt
VB-2 | Visueller Befund | VM-6 | (elastische) Bodenbeläge | Boden |  | Schlafzimmer 1+2 Treppenhaus | OG | Boden |  |  | 30.1.2025 - 11:23 |  |  |  | Schlafzimmer 1+2 ...-OG -Boden _VB-2_25-01-30.jpg | Schlafzimmer 1+2 ...-OG -Boden _VB-2_detail_25-01-30.jpg |  | - |  | Asbest | Asbest: Widerlegt
VB-3 | Visueller Befund | VM-7 | Asbestkarton | Decke |  | Schlafzimmer 2 | OG | Wand |  |  | 30.1.2025 - 11:25 |  |  |  | Schlafzimmer 2-OG -Wand _VB-3_25-01-30.jpg | Schlafzimmer 2-OG -Wand _VB-3_detail_25-01-30.jpg | 1 | m² |  | Asbest | Asbest: Bestätigt
VB-4 | Visueller Befund | VM-8 | Faserzement | Wand |  | Schlafzimmer 2 | OG | Wand |  |  | 30.1.2025 - 11:25 |  |  |  | Schlafzimmer 2-OG -Wand _VB-4_25-01-30.jpg | Schlafzimmer 2-OG -Wand _VB-4_detail_25-01-30.jpg |  | - |  | Asbest | Asbest: Widerlegt
VB-5 | Visueller Befund | VM-9 | Faserzement | Wand |  | Ganzes Haus | DG/ OG/ EG / UG | Wand |  |  | 30.1.2025 - 11:26 |  |  |  | Ganzes Haus -DG- OG-...-Wand _VB-5_25-01-30.jpg | Ganzes Haus -DG- OG-...-Wand _VB-5_detail_25-01-30.jpg | 8 | m |  | Asbest | Asbest: Bestätigt | 80 | % | -2.220446e-14 | % | 6.4 | m
VB-6 | Visueller Befund | VM-31 | Bezon | Decke |  | Gesammter Keller | UG | Decke |  |  | 30.1.2025 - 12:15 |  |  |  | Gesammter Keller -UG -Decke _VB-6_25-01-30.jpg | Gesammter Keller -UG -Decke _VB-6_detail_25-01-30.jpg |  | - |  | Asbest | Asbest: Widerlegt