## Report
Bezeichnung Befund | Art | Verdachtsmoment | Material | Zugehöriges Bauteil | Farbe | Gebäude/Bereich | Stockwerk/Ebene | Raum/Teilbereich | Bemerkung Probe/Befund | Bemerkung Verdachtsmoment | Erfassungszeitpunkt | Probenehmer | Überblick | Detail | Dateiname Überblick | Dateiname Detail | Menge | Einheit | Mischprobe | Verdacht | Einstufung | Angenommene Trefferwahrscheinlichkeit | Einheit | Aussagesicherheit | Einheit | Risikomenge | Einheit | Begründung | Ergebnis Analytik | Bewertung | Aufgabe | Referenzkarte | X-Koordinate | Y-Koordinate
MaP-1 | Einzelprobe | VM-1 | Teppichkleber | Boden |  | Zimmer | OG |  |  |  | 28.1.2026 - 15:23 |  |  |  | Zimmer -OG-_MaP-1_26-01-28.jpg | Zimmer -OG-_MaP-1_detail_26-01-28.jpg |  | - |  | Asbest | Asbest: Widerlegt
MaP-2 | Einzelprobe | VM-1 | Teppichkleber | Boden |  | Zimmer | OG |  |  |  | 28.1.2026 - 15:24 |  |  |  | Zimmer -OG-_MaP-2_26-01-28.jpg | Zimmer -OG-_MaP-2_detail_26-01-28.jpg |  | - |  | Asbest | Asbest: Widerlegt
MaP-3 | Einzelprobe | VM-2 | Verputz | Wand |  | Zimmer | OG |  |  |  | 28.1.2026 - 15:24 |  |  |  | Zimmer -OG-_MaP-3_26-01-28.jpg | Zimmer -OG-_MaP-3_detail_26-01-28.jpg |  | - |  | Asbest | Asbest: Widerlegt
MaP-4 | Einzelprobe | VM-3 | Korkdämmung |  |  | Radiatirennischen | gesamtes Haus |  |  |  | 28.1.2026 - 15:25 |  |  |  | Radiatirennischen-gesamte...-_MaP-4_26-01-28.jpg | Radiatirennischen-gesamte...-_MaP-4_detail_26-01-28.jpg |  | - |  | PAK | PAK: Widerlegt
MaP-5 | Einzelprobe | VM-2 | Verputz | Wand |  | Essbereich/Küche | OG |  |  |  | 28.1.2026 - 15:27 |  |  |  | Essbereich-Küche-OG-_MaP-5_26-01-28.jpg | Essbereich-Küche-OG-_MaP-5_detail_26-01-28.jpg |  | - |  | Asbest | Asbest: Widerlegt
MaP-6 | Einzelprobe | VM-1 | Teppichkleber | Boden |  | Gartenhaus | EG |  |  |  | 28.1.2026 - 15:28 |  |  |  | Gartenhaus-EG-_MaP-6_26-01-28.jpg | Gartenhaus-EG-_MaP-6_detail_26-01-28.jpg |  | - |  | Asbest | Asbest: Widerlegt
MaP-7 | Einzelprobe | VM-2 | Verputz | Wand |  | Fassade | EG-DG |  |  |  | 28.1.2026 - 15:30 |  |  |  | Fassade-EG-DG-_MaP-7_26-01-28.jpg | Fassade-EG-DG-_MaP-7_detail_26-01-28.jpg |  | - |  | Asbest | Asbest: Widerlegt
MaP-8 | Einzelprobe | VM-2 | Verputz | Wand |  | Fassade | EG-DG |  |  |  | 28.1.2026 - 15:30 |  |  |  | Fassade-EG-DG-_MaP-8_26-01-28.jpg | Fassade-EG-DG-_MaP-8_detail_26-01-28.jpg |  | - |  | Asbest | Asbest: Widerlegt
MaP-9 | Einzelprobe | VM-4 | Korkdämmung |  |  | Radiatirennischen | gesamtes Haus |  |  |  | 28.1.2026 - 15:31 |  |  |  | Radiatirennischen-gesamte...-_MaP-9_26-01-28.jpg | Radiatirennischen-gesamte...-_MaP-9_detail_26-01-28.jpg |  | - |  | Asbest | Asbest: Widerlegt
MaP-10 | Einzelprobe | VM-5 | Verputz | Wand |  | Zimmer | EG |  |  |  | 28.1.2026 - 15:37 |  |  |  | Zimmer -EG-_MaP-10_26-01-28.jpg | Zimmer -EG-_MaP-10_detail_26-01-28.jpg |  | - |  | Asbest | Asbest: Widerlegt
MaP-11 | Einzelprobe | VM-1 | Teppichkleber | Boden |  | Zimmer | EG |  |  |  | 28.1.2026 - 15:38 |  |  |  | Zimmer -EG-_MaP-11_26-01-28.jpg | Zimmer -EG-_MaP-11_detail_26-01-28.jpg |  | - |  | Asbest | Asbest: Widerlegt
MaP-12 | Einzelprobe | VM-1 | Teppichkleber | Boden |  | Zimmer | EG |  |  |  | 28.1.2026 - 15:39 |  |  |  | Zimmer -EG-_MaP-12_26-01-28.jpg | Zimmer -EG-_MaP-12_detail_26-01-28.jpg |  | - |  | Asbest | Asbest: Widerlegt
MaP-13 | Einzelprobe | VM-2 | Verputz | Wand |  | Zimmer | EG |  |  |  | 28.1.2026 - 15:40 |  |  |  | Zimmer -EG-_MaP-13_26-01-28.jpg | Zimmer -EG-_MaP-13_detail_26-01-28.jpg |  | - |  | Asbest | Asbest: Widerlegt
MaP-14 | Einzelprobe | VM-6 | Fliesenkleber | Wand |  | WC | EG |  |  |  | 28.1.2026 - 15:43 |  |  |  | WC-EG-_MaP-14_26-01-28.jpg | WC-EG-_MaP-14_detail_26-01-28.jpg |  | - |  | Asbest | Asbest: Widerlegt
MaP-15 | Einzelprobe | VM-5 | Verputz | Wand |  | WC | EG |  |  |  | 28.1.2026 - 15:44 |  |  |  | WC-EG-_MaP-15_26-01-28.jpg | WC-EG-_MaP-15_detail_26-01-28.jpg |  | - |  | Asbest | Asbest: Widerlegt
MaP-16 | Einzelprobe | VM-7 | Anstrich | Boden |  | Treppe/ Gang | EG-UG |  |  |  | 28.1.2026 - 15:59 |  |  |  | Treppe- Gang-EG-UG-_MaP-16_26-01-28.jpg | Treppe- Gang-EG-UG-_MaP-16_detail_26-01-28.jpg |  | - |  | PCB | PCB: Widerlegt
MaP-17 | Einzelprobe | VM-8 | (elastische) Bodenbeläge |  |  | Treppe | UG |  |  |  | 28.1.2026 - 16:00 |  |  |  | Treppe-UG-_MaP-17_26-01-28.jpg | Treppe-UG-_MaP-17_detail_26-01-28.jpg |  | - |  | Asbest | Asbest: Widerlegt
MaP-18 | Einzelprobe | VM-8 | (elastische) Bodenbeläge |  |  | Waschküche | UG |  |  |  | 28.1.2026 - 16:01 |  |  |  | Waschküche -UG-_MaP-18_26-01-28.jpg | Waschküche -UG-_MaP-18_detail_26-01-28.jpg |  | - |  | Asbest | Asbest: Widerlegt
VB-1 | Visueller Befund | VM-9 | LAP / Faserzement | Elektrokasten |  | Gang | UG |  |  |  | 28.1.2026 - 15:52 |  |  |  | Gang-UG-_VB-1_26-01-28.jpg | Gang-UG-_VB-1_detail_26-01-28.jpg |  | - |  | Asbest | Asbest: Bestätigt