## Report
Bezeichnung Befund | Art | Verdachtsmoment | Material | Zugehöriges Bauteil | Farbe | Gebäude/Bereich | Stockwerk/Ebene | Raum/Teilbereich | Bemerkung Probe/Befund | Bemerkung Verdachtsmoment | Erfassungszeitpunkt | Probenehmer | Überblick | Detail | Dateiname Überblick | Dateiname Detail | Menge | Einheit | Mischprobe | Verdacht | Einstufung | Angenommene Trefferwahrscheinlichkeit | Einheit | Aussagesicherheit | Einheit | Risikomenge | Einheit | Begründung | Ergebnis Analytik | Bewertung | Aufgabe | Referenzkarte | X-Koordinate | Y-Koordinate
MaP-1 | Einzelprobe | VM-4 | Verputz | Decke |  | Bad | OG |  |  |  | 28.1.2026 - 10:25 |  |  |  | Bad-OG-_MaP-1_26-01-28.jpg | Bad-OG-_MaP-1_detail_26-01-28.jpg |  | - |  | Asbest | Asbest: Widerlegt
MaP-2 | Einzelprobe | VM-5 | Fliesenkleber | Wand |  | Bad | OG |  |  |  | 28.1.2026 - 11:20 |  |  |  | Bad-OG-_MaP-2_26-01-28.jpg | Bad-OG-_MaP-2_detail_26-01-28.jpg |  | - |  | Asbest | Asbest: Widerlegt
MaP-3 | Einzelprobe | VM-6 | Fliesenkleber | Boden |  | Bad | OG |  |  |  | 28.1.2026 - 11:21 |  |  |  | Bad-OG-_MaP-3_26-01-28.jpg | Bad-OG-_MaP-3_detail_26-01-28.jpg |  | - |  | Asbest | Asbest: Widerlegt
MaP-4 | Einzelprobe | VM-7 | (elastische) Bodenbeläge inkl. Kleber |  |  | Gang/Treppenhaus | EG-OG |  |  |  | 28.1.2026 - 11:23 |  |  |  | Gang-Treppenhaus -EG-OG-_MaP-4_26-01-28.jpg | Gang-Treppenhaus -EG-OG-_MaP-4_detail_26-01-28.jpg |  | - |  | Asbest | Asbest: Widerlegt
MaP-5 | Einzelprobe | VM-8 | (elastische) Bodenbeläge | 3. Lage |  | Zimmer | OG |  |  |  | 28.1.2026 - 11:24 |  |  |  | Zimmer-OG-_MaP-5_26-01-28.jpg | Zimmer-OG-_MaP-5_detail_26-01-28.jpg |  | - |  | Asbest | Asbest: Widerlegt
MaP-6 | Einzelprobe | VM-9 | (elastische) Bodenbeläge | 2.Lage |  | Zimmer | OG |  |  |  | 28.1.2026 - 11:28 |  |  |  | Zimmer-OG-_MaP-6_26-01-28.jpg | Zimmer-OG-_MaP-6_detail_26-01-28.jpg |  | - |  | Asbest | Asbest: Widerlegt
MaP-7 | Einzelprobe | VM-10 | Verputz | Wand |  | Gang/Treppenhaus | EG-OG |  |  |  | 28.1.2026 - 11:31 |  |  |  | Gang-Treppenhaus -EG-OG-_MaP-7_26-01-28.jpg | Gang-Treppenhaus -EG-OG-_MaP-7_detail_26-01-28.jpg |  | - |  | Asbest | Asbest: Widerlegt
MaP-8 | Einzelprobe | VM-4 | Verputz | Decke |  | Zimmer | EG |  |  |  | 28.1.2026 - 11:35 |  |  |  | Zimmer-EG-_MaP-8_26-01-28.jpg | Zimmer-EG-_MaP-8_detail_26-01-28.jpg |  | - |  | Asbest | Asbest: Widerlegt
MaP-9 | Einzelprobe | VM-5 | Fliesenkleber | Wand |  | WC | EG |  |  |  | 28.1.2026 - 11:37 |  |  |  | WC-EG-_MaP-9_26-01-28.jpg | WC-EG-_MaP-9_detail_26-01-28.jpg |  | - |  | Asbest | Asbest: Widerlegt
MaP-10 | Einzelprobe | VM-6 | Fliesenkleber | Boden |  | WC | EG |  |  |  | 28.1.2026 - 11:38 |  |  |  | WC-EG-_MaP-10_26-01-28.jpg | WC-EG-_MaP-10_detail_26-01-28.jpg |  | - |  | Asbest | Asbest: Widerlegt
MaP-11 | Einzelprobe | VM-4 | Verputz | Decke |  | Küche | EG |  |  |  | 28.1.2026 - 11:38 |  |  |  | Küche -EG-_MaP-11_26-01-28.jpg | Küche -EG-_MaP-11_detail_26-01-28.jpg |  | - |  | Asbest | Asbest: Widerlegt
MaP-12 | Einzelprobe | VM-5 | Fliesenkleber | Wand |  | Küche | EG |  |  |  | 28.1.2026 - 11:39 |  |  |  | Küche -EG-_MaP-12_26-01-28.jpg | Küche -EG-_MaP-12_detail_26-01-28.jpg | 7 | m² |  | Asbest | Asbest: Widerlegt
MaP-13 | Einzelprobe | VM-6 | Fliesenkleber | Boden |  | Küche | EG |  |  |  | 28.1.2026 - 11:40 |  |  |  | Küche -EG-_MaP-13_26-01-28.jpg | Küche -EG-_MaP-13_detail_26-01-28.jpg |  | - |  | Asbest | Asbest: Widerlegt
MaP-14 | Einzelprobe | VM-11 | Teppichkleber | Boden |  | Zimmer | EG |  |  |  | 28.1.2026 - 11:41 |  |  |  | Zimmer-EG-_MaP-14_26-01-28.jpg | Zimmer-EG-_MaP-14_detail_26-01-28.jpg |  | - |  | Asbest | Asbest: Widerlegt
MaP-15 | Einzelprobe | VM-5 | Fliesenkleber | Wand |  | Waschküche | UG |  |  |  | 28.1.2026 - 11:47 |  |  |  | Waschküche -UG-_MaP-15_26-01-28.jpg | Waschküche -UG-_MaP-15_detail_26-01-28.jpg |  | - |  | Asbest | Asbest: Widerlegt
MaP-16 | Einzelprobe | VM-10 | Verputz | Wand |  | Fassade | EG-DG |  |  |  | 28.1.2026 - 11:54 |  |  |  | Fassade -EG-DG -_MaP-16_26-01-28.jpg | Fassade -EG-DG -_MaP-16_detail_26-01-28.jpg |  | - |  | Asbest | Asbest: Widerlegt
VB-1 | Visueller Befund | VM-1 | LAP | Lampen |  | Estrich | DG |  |  |  | 28.1.2026 - 10:24 |  |  |  | Estrich-DG-_VB-1_26-01-28.jpg | Estrich-DG-_VB-1_detail_26-01-28.jpg |  | - |  | Asbest | Asbest: Bestätigt
VB-2 | Visueller Befund | VM-2 | Faserzement und LAP | Elektrotableau |  | Estrich | DG |  | Achtung hinter elektro tableau LAP schwach gebunden. |  | 28.1.2026 - 10:25 |  |  |  | Estrich-DG-_VB-2_26-01-28.jpg | Estrich-DG-_VB-2_detail_26-01-28.jpg |  | - |  | Asbest | Asbest: Bestätigt
VB-3 | Visueller Befund | VM-3 | Holzschutzmittel | Konstruktions- und Verkleidungsholz |  | gesamtws Haus | alle Stockwerke |  |  |  | 28.1.2026 - 10:28 |  |  |  | gesamtws Haus-alle St...-_VB-3_26-01-28.jpg | gesamtws Haus-alle St...-_VB-3_detail_26-01-28.jpg |  | - |  | Holzschutzmittel | Holzschutzmittel: Ungeklärt
VB-4 | Visueller Befund | [9 empty] | 28.1.2026 - 10:30 | [6 empty] | -
VB-5 | Visueller Befund | VM-12 | LAP / Faserzement | Elektrokasten |  | Gang | UG |  |  |  | 28.1.2026 - 11:42 |  |  |  | Gang-UG-_VB-5_26-01-28.jpg | Gang-UG-_VB-5_detail_26-01-28.jpg |  | - |  | Asbest | Asbest: Bestätigt
VB-6 | Visueller Befund | VM-13 | Schlacke |  |  | Zwischenboden | EG/OG |  |  |  | 02.2.2026 - 18:28 |  |  |  | Zwischenboden-EG-OG-_VB-6_26-02-02.jpg | Zwischenboden-EG-OG-_VB-6_detail_26-02-02.jpg | 4 | m³ |  | Schwermetall | Schwermetall: Bestätigt