## Report
Bezeichnung Befund | Art | Verdachtsmoment | Material | Zugehöriges Bauteil | Farbe | Gebäude/Bereich | Stockwerk/Ebene | Raum/Teilbereich | Bemerkung Probe/Befund | Bemerkung Verdachtsmoment | Erfassungszeitpunkt | Probenehmer | Überblick | Detail | Dateiname Überblick | Dateiname Detail | Menge | Einheit | Mischprobe | Verdacht | Einstufung | Angenommene Trefferwahrscheinlichkeit | Einheit | Aussagesicherheit | Einheit | Risikomenge | Einheit | Begründung | Ergebnis Analytik | Bewertung | Aufgabe | Referenzkarte | X-Koordinate | Y-Koordinate
MaP-1 | Einzelprobe | VM-1 | Fliesenkleber | Boden |  | Bad | 4.OG |  |  |  | 22.1.2026 - 13:22 |  |  |  | Bad-4.OG-_MaP-1_26-01-22.jpg | Bad-4.OG-_MaP-1_detail_26-01-22.jpg |  | - |  | Asbest | Asbest: Widerlegt
MaP-2 | Einzelprobe | VM-2 | Fliesenkleber | Wand |  | Bad | 4.OG |  |  |  | 22.1.2026 - 13:23 |  |  |  | Bad-4.OG-_MaP-2_26-01-22.jpg | Bad-4.OG-_MaP-2_detail_26-01-22.jpg |  | - |  | Asbest | Asbest: Widerlegt
MaP-3 | Einzelprobe | VM-3 | Verputz | Decke |  | Bad | 4.OG |  |  |  | 22.1.2026 - 13:23 |  |  |  | Bad-4.OG-_MaP-3_26-01-22.jpg | Bad-4.OG-_MaP-3_detail_26-01-22.jpg |  | - |  | Asbest | Asbest: Widerlegt
VB-1 | Visueller Befund | VM-4 | Fensterkitt | Fensterglas |  | Wohnzimmer | 4.OG |  |  |  | 23.1.2026 - 08:33 | [6 empty] | - |  | Asbest | Asbest: Bestätigt