## Report
Bezeichnung Befund | Art | Verdachtsmoment | Material | Zugehöriges Bauteil | Farbe | Gebäude/Bereich | Stockwerk/Ebene | Raum/Teilbereich | Bemerkung Probe/Befund | Bemerkung Verdachtsmoment | Erfassungszeitpunkt | Probenehmer | Überblick | Detail | Dateiname Überblick | Dateiname Detail | Menge | Einheit | Mischprobe | Verdacht | Einstufung | Angenommene Trefferwahrscheinlichkeit | Einheit | Aussagesicherheit | Einheit | Risikomenge | Einheit | Begründung | Ergebnis Analytik | Bewertung | Aufgabe | Referenzkarte | X-Koordinate | Y-Koordinate
MaP-1 | Einzelprobe | VM-1 | Cushion Vinyl | Boden |  | Bad | 2.OG |  |  |  | 02.2.2026 - 16:37 |  |  |  | Bad -2.OG-_MaP-1_26-02-02.jpg | Bad -2.OG-_MaP-1_detail_26-02-02.jpg | 35 | m² |  | Asbest | Asbest: Nicht eingestuft
MaP-2 | Einzelprobe | VM-4 | Verputz | Wand |  | Bad | 2.OG |  |  |  | 02.2.2026 - 16:39 |  |  |  | Bad -2.OG-_MaP-2_26-02-02.jpg | Bad -2.OG-_MaP-2_detail_26-02-02.jpg | 8 | m² |  | Asbest | Asbest: Nicht eingestuft | 80 | % | 99.59423 | % | 0.0259694072 | m²
MaP-3 | Einzelprobe | VM-3 | Fliesenkleber | Wand |  | Bad | 2.OG |  |  |  | 02.2.2026 - 16:42 |  |  |  | Bad -2.OG-_MaP-3_26-02-02.jpg | Bad -2.OG-_MaP-3_detail_26-02-02.jpg |  | - |  | Asbest | Asbest: Nicht eingestuft
MaP-4 | Einzelprobe | VM-2 | Floorflex mit bituminösem Kleber | Boden |  | Gang | 2.OG |  |  |  | 02.2.2026 - 16:43 |  |  |  | Gang-2.OG-_MaP-4_26-02-02.jpg | Gang-2.OG-_MaP-4_detail_26-02-02.jpg |  | - |  | Asbest | Asbest: Nicht eingestuft
MaP-5 | Einzelprobe | VM-5 | elastische Bodenbeläge | Boden |  | Zimmer | 2.OG |  |  |  | 02.2.2026 - 16:45 |  |  |  | Zimmer-2.OG-_MaP-5_26-02-02.jpg | Zimmer-2.OG-_MaP-5_detail_26-02-02.jpg |  | - |  | Asbest | Asbest: Nicht eingestuft
MaP-6 | Einzelprobe | VM-6 | Fliesenkleber | Wand |  | Küche | 2.OG |  |  |  | 02.2.2026 - 16:46 |  |  |  | Küche -2.OG-_MaP-6_26-02-02.jpg | Küche -2.OG-_MaP-6_detail_26-02-02.jpg |  | - |  | Asbest | Asbest: Nicht eingestuft
MaP-7 | Einzelprobe | VM-4 | Verputz | Wand |  | Küche | 2.OG |  |  |  | 02.2.2026 - 16:47 |  |  |  | Küche -2.OG-_MaP-7_26-02-02.jpg | Küche -2.OG-_MaP-7_detail_26-02-02.jpg |  | - |  | Asbest | Asbest: Nicht eingestuft | 80 | % | 99.59423 | % | 0.0259694072 | -
MaP-8 | Einzelprobe | VM-7 | Parkettkleber | Boden |  | Wohnzimmer | 2.OG |  |  |  | 02.2.2026 - 16:47 |  |  |  | Wohnzimmer -2.OG-_MaP-8_26-02-02.jpg | Wohnzimmer -2.OG-_MaP-8_detail_26-02-02.jpg |  | - |  | Asbest | Asbest: Nicht eingestuft
MaP-9 | Einzelprobe | VM-8 | Verputz | Decke |  | Wohnzimmer | 2.OG |  |  |  | 02.2.2026 - 16:50 |  |  |  | Wohnzimmer -2.OG-_MaP-9_26-02-02.jpg | Wohnzimmer -2.OG-_MaP-9_detail_26-02-02.jpg |  | - |  | Asbest | Asbest: Nicht eingestuft
MaP-10 | Einzelprobe | VM-4 | Verputz | Wand |  | Fensterleibung | 2.OG |  |  |  | 02.2.2026 - 16:59 |  |  |  | Fensterleibung -2.OG-_MaP-10_26-02-02.jpg | Fensterleibung -2.OG-_MaP-10_detail_26-02-02.jpg |  | - |  | Asbest | Asbest: Nicht eingestuft | 80 | % | 99.59423 | % | 0.0259694072 | -
MaP-11 | Einzelprobe | VM-10 | spezielle Anstrich-, Beschichtungsstoffe | Boden |  | Balkon | 2.OG |  |  |  | 02.2.2026 - 16:59 |  |  |  | Balkon -2.OG-_MaP-11_26-02-02.jpg | Balkon -2.OG-_MaP-11_detail_26-02-02.jpg |  | - |  | PCB | PCB: Nicht eingestuft