## Report
Bezeichnung Befund | Art | Verdachtsmoment | Material | Zugehöriges Bauteil | Farbe | Gebäude/Bereich | Stockwerk/Ebene | Raum/Teilbereich | Bemerkung Probe/Befund | Bemerkung Verdachtsmoment | Erfassungszeitpunkt | Probenehmer | Überblick | Detail | Dateiname Überblick | Dateiname Detail | Menge | Einheit | Mischprobe | Verdacht | Einstufung | Angenommene Trefferwahrscheinlichkeit | Einheit | Aussagesicherheit | Einheit | Risikomenge | Einheit | Begründung | Ergebnis Analytik | Bewertung | Aufgabe | Referenzkarte | X-Koordinate | Y-Koordinate
MaP-1 | Einzelprobe | VM-1 | (elastische) Bodenbeläge inkl. Kleber zementös | Boden |  | Bad | DG |  |  |  | 02.2.2026 - 12:03 |  |  |  | Bad-DG-_MaP-1_26-02-02.jpg | Bad-DG-_MaP-1_detail_26-02-02.jpg | 8 | m² |  | Asbest | Asbest: Nicht eingestuft | 60 | % | 94.60365 | % | 0.6475618 | m²
MaP-2 | Einzelprobe | VM-2 | Fliesenkleber | Wand |  | Bad | DG |  |  |  | 02.2.2026 - 12:04 |  |  |  | Bad-DG-_MaP-2_26-02-02.jpg | Bad-DG-_MaP-2_detail_26-02-02.jpg | 6 | m² |  | Asbest | Asbest: Nicht eingestuft
MaP-3 | Einzelprobe | VM-3 | Verputz | Wand |  | Bad | DG |  |  |  | 02.2.2026 - 12:05 |  |  |  | Bad-DG-_MaP-3_26-02-02.jpg | Bad-DG-_MaP-3_detail_26-02-02.jpg | 12 | m² |  | Asbest | Asbest: Nicht eingestuft | 80 | % | 100 | % | 9.805871e-14 | m²
MaP-4 | Einzelprobe | VM-1 | (elastische) Bodenbeläge inkl. Kleber zementös | Boden |  | Küche | DG |  |  |  | 02.2.2026 - 12:06 |  |  |  | Küche-DG-_MaP-4_26-02-02.jpg | Küche-DG-_MaP-4_detail_26-02-02.jpg | 12 | m² |  | Asbest | Asbest: Nicht eingestuft | 60 | % | 94.60365 | % | 0.6475618 | m²
MaP-5 | Einzelprobe | VM-3 | Verputz | Wand |  | Küche | DG |  |  |  | 02.2.2026 - 12:08 |  |  |  | Küche-DG-_MaP-5_26-02-02.jpg | Küche-DG-_MaP-5_detail_26-02-02.jpg |  | - |  | Asbest | Asbest: Nicht eingestuft | 80 | % | 100 | % | 9.805871e-14 | -
MaP-6 | Einzelprobe | VM-5 | Verputz | Decke |  | Zimmer | DG |  |  |  | 02.2.2026 - 12:09 |  |  |  | Zimmer -DG-_MaP-6_26-02-02.jpg | Zimmer -DG-_MaP-6_detail_26-02-02.jpg |  | - |  | Asbest | Asbest: Nicht eingestuft
MaP-7 | Einzelprobe | VM-6 | ehemaliger Belagskleber | Boden |  | Wohnzimmer | DG |  |  |  | 02.2.2026 - 12:12 |  |  |  | Wohnzimmer-DG-_MaP-7_26-02-02.jpg | Wohnzimmer-DG-_MaP-7_detail_26-02-02.jpg | 32 | m² |  | Asbest | Asbest: Nicht eingestuft
MaP-8 | Einzelprobe | VM-7 | Fensterkitt | alte Fenster |  | ganzes Haus | alle Stockwerke |  |  |  | 02.2.2026 - 12:13 |  |  |  | ganzes Haus-alle St...-_MaP-8_26-02-02.jpg | ganzes Haus-alle St...-_MaP-8_detail_26-02-02.jpg | 15 | Stück |  | Asbest | Asbest: Nicht eingestuft
MaP-9 | Einzelprobe | VM-8 | Bitumenbahn | Boden |  | Balkon | DG |  |  |  | 02.2.2026 - 12:15 |  |  |  | Balkon-DG-_MaP-9_26-02-02.jpg | Balkon-DG-_MaP-9_detail_26-02-02.jpg |  | - |  | Asbest | Asbest: Nicht eingestuft
MaP-10 | Einzelprobe | VM-9 | Fliesenkleber | Fensterbank |  | Wohnzimmer und Küche | DG |  |  |  | 02.2.2026 - 12:16 |  |  |  | Wohnzimmer und Küche-DG-_MaP-10_26-02-02.jpg | Wohnzimmer und Küche-DG-_MaP-10_detail_26-02-02.jpg | 14 | Stück |  | Asbest | Asbest: Nicht eingestuft
MaP-11 | Einzelprobe | VM-6 | ehemaliger Belagskleber | Boden |  | Zimmer | DG |  |  |  | 02.2.2026 - 12:18 |  |  |  | Zimmer -DG-_MaP-11_26-02-02.jpg | Zimmer -DG-_MaP-11_detail_26-02-02.jpg |  | - |  | Asbest | Asbest: Nicht eingestuft
MaP-12 | Einzelprobe | VM-3 | Verputz | Wand |  | Wohnzimmer | DG |  |  |  | 02.2.2026 - 12:23 |  |  |  | Wohnzimmer-DG-_MaP-12_26-02-02.jpg | Wohnzimmer-DG-_MaP-12_detail_26-02-02.jpg |  | - |  | Asbest | Asbest: Nicht eingestuft | 80 | % | 100 | % | 9.805871e-14 | -
MaP-13 | Einzelprobe | VM-6 | ehemaliger Belagskleber | Boden |  | Gang | DG |  |  |  | 02.2.2026 - 12:27 |  |  |  | Gang-DG-_MaP-13_26-02-02.jpg | Gang-DG-_MaP-13_detail_26-02-02.jpg |  | - |  | Asbest | Asbest: Nicht eingestuft
MaP-14 | Einzelprobe | VM-11 | Teppichkleber | Boden |  | Treppenhaus | EG-DG |  |  |  | 02.2.2026 - 12:28 |  |  |  | Treppenhaus -EG-DG-_MaP-14_26-02-02.jpg | Treppenhaus -EG-DG-_MaP-14_detail_26-02-02.jpg |  | - |  | Asbest | Asbest: Nicht eingestuft
MaP-15 | Einzelprobe | VM-13 | Rohrisolation | Heizungsrohre |  | Treppenhaus | EG-DG |  |  |  | 02.2.2026 - 12:31 |  |  |  | Treppenhaus -EG-DG-_MaP-15_26-02-02.jpg | Treppenhaus -EG-DG-_MaP-15_detail_26-02-02.jpg |  | - |  | Asbest FCKW | Asbest: Nicht eingestuft FCKW: Bestätigt
MaP-16 | Einzelprobe | VM-3 | Verputz | Wand |  | Treppenhaus | EG-DG |  |  |  | 02.2.2026 - 12:33 |  |  |  | Treppenhaus -EG-DG-_MaP-16_26-02-02.jpg | Treppenhaus -EG-DG-_MaP-16_detail_26-02-02.jpg |  | - |  | Asbest | Asbest: Nicht eingestuft | 80 | % | 100 | % | 9.805871e-14 | -
MaP-17 | Einzelprobe | VM-4 | Verputz | Decke |  | Treppenhaus | EG-DG |  |  |  | 02.2.2026 - 12:34 |  |  |  | Treppenhaus -EG-DG-_MaP-17_26-02-02.jpg | Treppenhaus -EG-DG-_MaP-17_detail_26-02-02.jpg |  | - |  | Asbest | Asbest: Nicht eingestuft
MaP-18 | Einzelprobe | VM-3 | Verputz | Wand |  | Bad | OG |  |  |  | 02.2.2026 - 12:38 |  |  |  | Bad-OG-_MaP-18_26-02-02.jpg | Bad-OG-_MaP-18_detail_26-02-02.jpg |  | - |  | Asbest | Asbest: Nicht eingestuft | 80 | % | 100 | % | 9.805871e-14 | -
MaP-19 | Einzelprobe | VM-14 | Deckenpanelen | Wand |  | Wohnzimmer | OG |  |  |  | 02.2.2026 - 12:45 |  |  |  | Wohnzimmer-OG-_MaP-19_26-02-02.jpg | Wohnzimmer-OG-_MaP-19_detail_26-02-02.jpg |  | - |  | Asbest | Asbest: Nicht eingestuft
MaP-20 | Einzelprobe | VM-6 | ehemaliger Belagskleber | Boden |  | Zimmer | OG |  |  |  | 02.2.2026 - 12:46 |  |  |  | Zimmer -OG-_MaP-20_26-02-02.jpg | Zimmer -OG-_MaP-20_detail_26-02-02.jpg |  | - |  | Asbest | Asbest: Nicht eingestuft
MaP-21 | Einzelprobe | VM-6 | ehemaliger Belagskleber | Boden |  | Wohnbereich | OG |  |  |  | 02.2.2026 - 12:57 |  |  |  | Wohnbereich-OG-_MaP-21_26-02-02.jpg | Wohnbereich-OG-_MaP-21_detail_26-02-02.jpg |  | - |  | Asbest | Asbest: Nicht eingestuft
MaP-22 | Einzelprobe | VM-6 | ehemaliger Belagskleber | Boden |  | Zimmer | OG |  |  |  | 02.2.2026 - 12:58 |  |  |  | Zimmer-OG-_MaP-22_26-02-02.jpg | Zimmer-OG-_MaP-22_detail_26-02-02.jpg |  | - |  | Asbest | Asbest: Nicht eingestuft
MaP-23 | Einzelprobe | VM-6 | ehemaliger Belagskleber | Boden |  | Küche | OG |  |  |  | 02.2.2026 - 12:59 |  |  |  | Küche-OG-_MaP-23_26-02-02.jpg | Küche-OG-_MaP-23_detail_26-02-02.jpg |  | - |  | Asbest | Asbest: Nicht eingestuft
MaP-24 | Einzelprobe | VM-15 | Fliesenkleber | Sockel |  | Küche | OG und EG |  |  |  | 02.2.2026 - 13:00 |  |  |  | Küche-OG und EG-_MaP-24_26-02-02.jpg | Küche-OG und EG-_MaP-24_detail_26-02-02.jpg | 10 | m |  | Asbest | Asbest: Nicht eingestuft
MaP-25 | Einzelprobe | VM-3 | Verputz | Wand |  | Zimmer | OG |  |  |  | 02.2.2026 - 13:04 |  |  |  | Zimmer-OG-_MaP-25_26-02-02.jpg | Zimmer-OG-_MaP-25_detail_26-02-02.jpg |  | - |  | Asbest | Asbest: Nicht eingestuft | 80 | % | 100 | % | 9.805871e-14 | -
MaP-26 | Einzelprobe | VM-3 | Verputz | Wand |  | Küche | OG |  |  |  | 02.2.2026 - 13:05 |  |  |  | Küche-OG-_MaP-26_26-02-02.jpg | Küche-OG-_MaP-26_detail_26-02-02.jpg |  | - |  | Asbest | Asbest: Nicht eingestuft | 80 | % | 100 | % | 9.805871e-14 | -
MaP-27 | Einzelprobe | VM-4 | Verputz | Decke |  | Küche | OG |  |  |  | 02.2.2026 - 13:08 |  |  |  | Küche-OG-_MaP-27_26-02-02.jpg | Küche-OG-_MaP-27_detail_26-02-02.jpg |  | - |  | Asbest | Asbest: Nicht eingestuft
MaP-28 | Einzelprobe | VM-16 | Fliesenkleber | Boden |  | Bad | EG |  |  |  | 02.2.2026 - 13:19 |  |  |  | Bad-EG-_MaP-28_26-02-02.jpg | Bad-EG-_MaP-28_detail_26-02-02.jpg |  | - |  | Asbest | Asbest: Nicht eingestuft
MaP-29 | Einzelprobe | VM-2 | Fliesenkleber | Wand |  | Bad | EG |  |  |  | 02.2.2026 - 13:20 |  |  |  | Bad-EG-_MaP-29_26-02-02.jpg | Bad-EG-_MaP-29_detail_26-02-02.jpg |  | - |  | Asbest | Asbest: Nicht eingestuft
MaP-30 | Einzelprobe | VM-3 | Verputz | Wand |  | Bad | EG |  |  |  | 02.2.2026 - 13:20 |  |  |  | Bad-EG-_MaP-30_26-02-02.jpg | Bad-EG-_MaP-30_detail_26-02-02.jpg |  | - |  | Asbest | Asbest: Nicht eingestuft | 80 | % | 100 | % | 9.805871e-14 | -
MaP-31 | Einzelprobe | VM-2 | Fliesenkleber | Wand |  | Küche | EG |  |  |  | 02.2.2026 - 14:32 |  |  |  | Küche-EG-_MaP-31_26-02-02.jpg | Küche-EG-_MaP-31_detail_26-02-02.jpg |  | - |  | Asbest | Asbest: Nicht eingestuft
MaP-32 | Einzelprobe | VM-4 | Verputz | Decke |  | Küche | EG |  |  |  | 02.2.2026 - 14:32 |  |  |  | Küche-EG-_MaP-32_26-02-02.jpg | Küche-EG-_MaP-32_detail_26-02-02.jpg |  | - |  | Asbest | Asbest: Nicht eingestuft
MaP-33 | Einzelprobe | VM-3 | Verputz | Wand |  | Küche | EG |  |  |  | 02.2.2026 - 14:33 |  |  |  | Küche-EG-_MaP-33_26-02-02.jpg | Küche-EG-_MaP-33_detail_26-02-02.jpg |  | - |  | Asbest | Asbest: Nicht eingestuft | 80 | % | 100 | % | 9.805871e-14 | -
MaP-34 | Einzelprobe | VM-16 | Fliesenkleber | Boden |  | Gang | EG |  |  |  | 02.2.2026 - 14:42 |  |  |  | Gang-EG-_MaP-34_26-02-02.jpg | Gang-EG-_MaP-34_detail_26-02-02.jpg |  | - |  | Asbest | Asbest: Nicht eingestuft
MaP-35 | Einzelprobe | VM-3 | Verputz | Wand |  | Wohnzimmer | EG |  |  |  | 02.2.2026 - 14:43 |  |  |  | Wohnzimmer -EG-_MaP-35_26-02-02.jpg | Wohnzimmer -EG-_MaP-35_detail_26-02-02.jpg |  | - |  | Asbest | Asbest: Nicht eingestuft | 80 | % | 100 | % | 9.805871e-14 | -
MaP-36 | Einzelprobe | VM-19 | Deckenpanelen | Decke |  | Gang | EG |  |  |  | 02.2.2026 - 14:49 |  |  |  | Gang-EG-_MaP-36_26-02-02.jpg | Gang-EG-_MaP-36_detail_26-02-02.jpg |  | - |  | Asbest | Asbest: Nicht eingestuft
MaP-37 | Einzelprobe | VM-19 | Deckenpanelen | Decke |  | Gang | EG |  |  |  | 02.2.2026 - 14:50 |  |  |  | Gang-EG-_MaP-37_26-02-02.jpg | Gang-EG-_MaP-37_detail_26-02-02.jpg |  | - |  | Asbest | Asbest: Nicht eingestuft
MaP-38 | Einzelprobe | VM-1 | (elastische) Bodenbeläge inkl. Kleber zementös | Boden |  | Zimmer | EG |  |  |  | 02.2.2026 - 14:52 |  |  |  | Zimmer -EG-_MaP-38_26-02-02.jpg | Zimmer -EG-_MaP-38_detail_26-02-02.jpg |  | - |  | Asbest | Asbest: Nicht eingestuft | 60 | % | 94.60365 | % | 0.6475618 | -
MaP-39 | Einzelprobe | VM-21 | LAP | Kaminanschluss |  | Heizraum | UG |  |  |  | 02.2.2026 - 15:08 |  |  |  | Heizraum-UG-_MaP-39_26-02-02.jpg | Heizraum-UG-_MaP-39_detail_26-02-02.jpg |  | - |  | Asbest | Asbest: Nicht eingestuft
MaP-40 | Einzelprobe | VM-22 | Rohrisolation | Heizungsrohre |  | Keller | UG |  |  |  | 02.2.2026 - 15:12 |  |  |  | Keller -UG-_MaP-40_26-02-02.jpg | Keller -UG-_MaP-40_detail_26-02-02.jpg |  | - |  | Asbest PAK | Asbest: Nicht eingestuft PAK: Nicht eingestuft
MaP-41 | Einzelprobe | VM-3 | Verputz | Wand |  | Keller | UG |  |  |  | 02.2.2026 - 15:17 |  |  |  | Keller -UG-_MaP-41_26-02-02.jpg | Keller -UG-_MaP-41_detail_26-02-02.jpg |  | - |  | Asbest | Asbest: Nicht eingestuft | 80 | % | 100 | % | 9.805871e-14 | -
MaP-42 | Einzelprobe | VM-4 | Verputz | Decke |  | Tankraum | UG |  |  |  | 02.2.2026 - 15:18 |  |  |  | Tankraum -UG-_MaP-42_26-02-02.jpg | Tankraum -UG-_MaP-42_detail_26-02-02.jpg |  | - |  | Asbest | Asbest: Nicht eingestuft
MaP-43 | Einzelprobe | VM-3 | Verputz | Wand |  | Tankraum | UG |  |  |  | 02.2.2026 - 15:19 |  |  |  | Tankraum -UG-_MaP-43_26-02-02.jpg | Tankraum -UG-_MaP-43_detail_26-02-02.jpg |  | - |  | Asbest | Asbest: Nicht eingestuft | 80 | % | 100 | % | 9.805871e-14 | -
MaP-44 | Einzelprobe | VM-7 | Fensterkitt | alte Fenster |  | gesamtes Gebäude | alle Stockwerke |  |  |  | 02.2.2026 - 15:23 |  |  |  | gesamtes Gebäude -alle St...-_MaP-44_26-02-02.jpg | gesamtes Gebäude -alle St...-_MaP-44_detail_26-02-02.jpg |  | - |  | Asbest | Asbest: Nicht eingestuft
MaP-45 | Einzelprobe | VM-16 | Fliesenkleber | Boden |  | Esszimmer | Haus 39 1.OG |  |  |  | 02.2.2026 - 15:28 |  |  |  | Esszimmer -Haus 39...-_MaP-45_26-02-02.jpg | Esszimmer -Haus 39...-_MaP-45_detail_26-02-02.jpg |  | - |  | Asbest | Asbest: Nicht eingestuft
MaP-46 | Einzelprobe | VM-2 | Fliesenkleber | Wand |  | Esszimmer | Haus 39 1.OG |  |  |  | 02.2.2026 - 15:28 |  |  |  | Esszimmer -Haus 39...-_MaP-46_26-02-02.jpg | Esszimmer -Haus 39...-_MaP-46_detail_26-02-02.jpg |  | - |  | Asbest | Asbest: Nicht eingestuft
MaP-47 | Einzelprobe | VM-15 | Fliesenkleber | Sockel |  | Esszimmer | Haus 39 1.OG |  |  |  | 02.2.2026 - 15:29 |  |  |  | Esszimmer -Haus 39...-_MaP-47_26-02-02.jpg | Esszimmer -Haus 39...-_MaP-47_detail_26-02-02.jpg |  | - |  | Asbest | Asbest: Nicht eingestuft
MaP-48 | Einzelprobe | VM-3 | Verputz | Wand |  | Wohnung | Haus 39 1.OG |  |  |  | 02.2.2026 - 15:29 |  |  |  | Wohnung-Haus 39...-_MaP-48_26-02-02.jpg | Wohnung-Haus 39...-_MaP-48_detail_26-02-02.jpg |  | - |  | Asbest | Asbest: Nicht eingestuft | 80 | % | 100 | % | 9.805871e-14 | -
MaP-49 | Einzelprobe | VM-4 | Verputz | Decke |  | Wohnung | Haus 39 1.OG |  |  |  | 02.2.2026 - 15:29 |  |  |  | Wohnung-Haus 39...-_MaP-49_26-02-02.jpg | Wohnung-Haus 39...-_MaP-49_detail_26-02-02.jpg |  | - |  | Asbest | Asbest: Nicht eingestuft
MaP-50 | Einzelprobe | VM-3 | Verputz | Wand |  | Fassade, Sockel | Haus 37 |  |  |  | 02.2.2026 - 15:33 |  |  |  | Fassade, Sockel-Haus 37-_MaP-50_26-02-02.jpg | Fassade, Sockel-Haus 37-_MaP-50_detail_26-02-02.jpg |  | - |  | Asbest | Asbest: Nicht eingestuft | 80 | % | 100 | % | 9.805871e-14 | -
MaP-51 | Einzelprobe | VM-3 | Verputz | Wand |  | Fassade | Haus 37 |  |  |  | 02.2.2026 - 15:33 |  |  |  | Fassade-Haus 37-_MaP-51_26-02-02.jpg | Fassade-Haus 37-_MaP-51_detail_26-02-02.jpg |  | - |  | Asbest | Asbest: Nicht eingestuft | 80 | % | 100 | % | 9.805871e-14 | -
MaP-52 | Einzelprobe | VM-3 | Verputz | Wand |  | Estrich | Haus 39, Stall zu Wohnung |  |  |  | 02.2.2026 - 15:38 |  |  |  | Estrich -Haus 39...-_MaP-52_26-02-02.jpg | Estrich -Haus 39...-_MaP-52_detail_26-02-02.jpg |  | - |  | Asbest | Asbest: Nicht eingestuft | 80 | % | 100 | % | 9.805871e-14 | -
MaP-53 | Einzelprobe | VM-3 | Verputz | Wand |  | Fassade | Haus 39 |  |  |  | 02.2.2026 - 15:41 |  |  |  | Fassade-Haus 39-_MaP-53_26-02-02.jpg | Fassade-Haus 39-_MaP-53_detail_26-02-02.jpg |  | - |  | Asbest | Asbest: Nicht eingestuft | 80 | % | 100 | % | 9.805871e-14 | -
MaP-54 | Einzelprobe | VM-3 | Verputz | Wand |  | Werkstatt | Haus 39 |  |  |  | 02.2.2026 - 15:44 |  |  |  | Werkstatt-Haus 39-_MaP-54_26-02-02.jpg | Werkstatt-Haus 39-_MaP-54_detail_26-02-02.jpg |  | - |  | Asbest | Asbest: Nicht eingestuft | 80 | % | 100 | % | 9.805871e-14 | -
MaP-55 | Einzelprobe | VM-2 | Fliesenkleber | Wand |  | Garagen | Haus 39 |  |  |  | 02.2.2026 - 15:45 |  |  |  | Garagen-Haus 39-_MaP-55_26-02-02.jpg | Garagen-Haus 39-_MaP-55_detail_26-02-02.jpg |  | - |  | Asbest | Asbest: Nicht eingestuft
VB-1 | Visueller Befund | VM-24 | behandeltes Holz | Konstruktions-und Verkleidungsholz |  | sämtliche Holzbauteile | alle Gebäude |  |  |  | 02.2.2026 - 11:26 |  |  |  | sämtliche Holzbau...-alle Ge...-_VB-1_26-02-02.jpg | sämtliche Holzbau...-alle Ge...-_VB-1_detail_26-02-02.jpg |  | - |  | Holzschutzmittel | Holzschutzmittel: Bestätigt
VB-2 | Visueller Befund | VM-10 | LAP / Faserzement | Elektrokasten |  | Treppenhaus | DG / OG / UG |  |  |  | 02.2.2026 - 12:26 |  |  |  | Treppenhaus -DG - OG...-_VB-2_26-02-02.jpg | Treppenhaus -DG - OG...-_VB-2_detail_26-02-02.jpg | 4 | Stück |  | Asbest | Asbest: Bestätigt | 80 | % | 0 | % | 3.2 | Stück
VB-3 | Visueller Befund | VM-17 | Faserzement | Unterstand |  | Garten | EG |  |  |  | 02.2.2026 - 13:39 |  |  |  | Garten-EG-_VB-3_26-02-02.jpg | Garten-EG-_VB-3_detail_26-02-02.jpg |  | - |  | Asbest | Asbest: Bestätigt | 80 | % | -2.220446e-14 | % | 168 | -
VB-4 | Visueller Befund | VM-17 | Faserzement | Unterstand |  | Parkplatz | EG |  |  |  | 02.2.2026 - 13:43 |  |  |  | Parkplatz -EG-_VB-4_26-02-02.jpg | Parkplatz -EG-_VB-4_detail_26-02-02.jpg | 210 | m² |  | Asbest | Asbest: Bestätigt | 80 | % | -2.220446e-14 | % | 168 | m²
VB-5 | Visueller Befund | VM-17 | Faserzement | Unterstand |  | Faserzement | Balkonbrüstungen und Velounterstand |  |  |  | 02.2.2026 - 13:58 |  |  |  | Faserzement -Balkonb...-_VB-5_26-02-02.jpg | Faserzement -Balkonb...-_VB-5_detail_26-02-02.jpg |  | - |  | Asbest | Asbest: Bestätigt | 80 | % | -2.220446e-14 | % | 168 | -
VB-6 | Visueller Befund | VM-18 | Schlacke | Zwischenboden |  | Zwischenböden | EG |  |  |  | 02.2.2026 - 14:39 |  |  |  | Zwischenböden-EG-_VB-6_26-02-02.jpg | Zwischenböden-EG-_VB-6_detail_26-02-02.jpg |  | - |  | Schwermetall | Schwermetall: Bestätigt
VB-7 | Visueller Befund | VM-20 | Faserzement Rohr |  |  | Heizraum | UG |  |  |  | 02.2.2026 - 15:06 |  |  |  | Heizraum -UG-_VB-7_26-02-02.jpg | Heizraum -UG-_VB-7_detail_26-02-02.jpg |  | - |  | Asbest | Asbest: Bestätigt
VB-8 | Visueller Befund | VM-23 | Faserzement | Formteil |  | Keller | UG |  |  |  | 02.2.2026 - 15:21 |  |  |  | Keller -UG-_VB-8_26-02-02.jpg | Keller -UG-_VB-8_detail_26-02-02.jpg |  | - |  | Asbest | Asbest: Bestätigt
VB-9 | Visueller Befund | VM-23 | Faserzement | Formteil |  | Estrich | Haus 39, Werkstatt |  |  |  | 02.2.2026 - 15:40 |  |  |  | Estrich -Haus 39...-_VB-9_26-02-02.jpg | Estrich -Haus 39...-_VB-9_detail_26-02-02.jpg |  | - |  | Asbest | Asbest: Bestätigt
VB-10 | Visueller Befund | VM-10 | LAP / Faserzement | Elektrokasten |  | Estrich | Haus 39, Werkstatt |  |  |  | 02.2.2026 - 15:40 |  |  |  | Estrich -Haus 39...-_VB-10_26-02-02.jpg |  |  | - |  | Asbest | Asbest: Bestätigt | 80 | % | 0 | % | 3.2 | -