## Report
Bezeichnung Befund | Art | Verdachtsmoment | Material | Zugehöriges Bauteil | Farbe | Gebäude/Bereich | Stockwerk/Ebene | Raum/Teilbereich | Bemerkung Probe/Befund | Bemerkung Verdachtsmoment | Erfassungszeitpunkt | Probenehmer | Überblick | Detail | Dateiname Überblick | Dateiname Detail | Menge | Einheit | Mischprobe | Verdacht | Einstufung | Angenommene Trefferwahrscheinlichkeit | Einheit | Aussagesicherheit | Einheit | Risikomenge | Einheit | Begründung | Ergebnis Analytik | Bewertung | Aufgabe | Referenzkarte | X-Koordinate | Y-Koordinate
MaP-1 | Einzelprobe | VM-1 | ehemaliger Belagskleber | Boden |  | Zimmer | 25/1.OG/Mitte |  |  |  | 03.2.2026 - 10:09 |  |  |  | Zimmer-25-1.OG...-_MaP-1_26-02-03.jpg | Zimmer-25-1.OG...-_MaP-1_detail_26-02-03.jpg | 15 | m² |  | Asbest | Asbest: Nicht eingestuft | [10 empty] | PXL_20260203_082428090 | 561.422 | 2865.56
MaP-2 | Einzelprobe | VM-2 | Verputz | Wand |  | Zimmer | 25/1.OG/Mitte |  |  |  | 03.2.2026 - 10:11 |  |  |  | Zimmer-25-1.OG...-_MaP-2_26-02-03.jpg | Zimmer-25-1.OG...-_MaP-2_detail_26-02-03.jpg |  | - |  | Asbest | Asbest: Nicht eingestuft | [10 empty] | PXL_20260203_082428090 | 330.1454 | 2989.8233
MaP-3 | Einzelprobe | VM-3 | Verputz | Decke |  | Zimmer | 25/1.OG/Mitte |  |  |  | 03.2.2026 - 10:13 |  |  |  | Zimmer-25-1.OG...-_MaP-3_26-02-03.jpg | Zimmer-25-1.OG...-_MaP-3_detail_26-02-03.jpg |  | - |  | Asbest | Asbest: Nicht eingestuft | [10 empty] | PXL_20260203_082428090 | 357.9596 | 2848.2864
MaP-4 | Einzelprobe | VM-4 | Korkdämmung | Radiatirennischen |  | Zimmer | 25/1.OG/Mitte |  |  |  | 03.2.2026 - 10:14 |  |  |  | Zimmer-25-1.OG...-_MaP-4_26-02-03.jpg | Zimmer-25-1.OG...-_MaP-4_detail_26-02-03.jpg |  | - |  | PAK | PAK: Nicht eingestuft | [10 empty] | PXL_20260203_082428090 | 298.6667 | 2870.5778
MaP-5 | Einzelprobe | VM-5 | Korkdämmung | Radiatirennischen |  | Zimmer | 25/1.OG/Mitte |  |  |  | 03.2.2026 - 10:16 |  |  |  | Zimmer-25-1.OG...-_MaP-5_26-02-03.jpg | Zimmer-25-1.OG...-_MaP-5_detail_26-02-03.jpg |  | - |  | Asbest | Asbest: Nicht eingestuft | [10 empty] | PXL_20260203_082428090 | 311.4419 | 2833.9708
MaP-6 | Einzelprobe | VM-6 | (elastische) Bodenbeläge inkl. zementösem Kleber | Boden |  | Gang | 25/1.OG/Mitte |  |  |  | 03.2.2026 - 10:18 |  |  |  | Gang-25-1.OG...-_MaP-6_26-02-03.jpg | Gang-25-1.OG...-_MaP-6_detail_26-02-03.jpg |  | - |  | Asbest | Asbest: Nicht eingestuft | [10 empty] | PXL_20260203_082428090 | 770.2099 | 2583.0187
MaP-7 | Einzelprobe | VM-2 | Verputz | Wand |  | Gang | 25/1.OG/Mitte |  |  |  | 03.2.2026 - 10:20 |  |  |  | Gang-25-1.OG...-_MaP-7_26-02-03.jpg | Gang-25-1.OG...-_MaP-7_detail_26-02-03.jpg |  | - |  | Asbest | Asbest: Nicht eingestuft | [10 empty] | PXL_20260203_082428090 | 838.8426 | 2332.5896
MaP-8 | Einzelprobe | VM-9 | Parkettkleber | Boden |  | Wohnzimmer | 25/1.OG/Mitte |  |  |  | 03.2.2026 - 10:21 |  |  |  | Wohnzimmer-25-1.OG...-_MaP-8_26-02-03.jpg | Wohnzimmer-25-1.OG...-_MaP-8_detail_26-02-03.jpg |  | - |  | Asbest | Asbest: Nicht eingestuft | [10 empty] | PXL_20260203_082428090
MaP-9 | Einzelprobe | VM-6 | (elastische) Bodenbeläge inkl. zementösem Kleber | Boden |  | Bad | 25/1.OG/Mitte |  |  |  | 03.2.2026 - 10:21 |  |  |  | Bad-25-1.OG...-_MaP-9_26-02-03.jpg | Bad-25-1.OG...-_MaP-9_detail_26-02-03.jpg |  | - |  | Asbest | Asbest: Nicht eingestuft | [10 empty] | PXL_20260203_082428090 | 422.4867 | 2584.9187
MaP-10 | Einzelprobe | VM-7 | Fliesenkleber | Wand |  | Bad | 25/1.OG/Mitte |  |  |  | 03.2.2026 - 10:23 |  |  |  | Bad-25-1.OG...-_MaP-10_26-02-03.jpg | Bad-25-1.OG...-_MaP-10_detail_26-02-03.jpg |  | - |  | Asbest | Asbest: Nicht eingestuft | [10 empty] | PXL_20260203_082428090 | 425.0301 | 2495.3459
MaP-11 | Einzelprobe | VM-8 | Rohrisolation | Wasserleitungen |  | Bad | 25/1.OG/Mitte |  |  |  | 03.2.2026 - 10:25 |  |  |  | Bad-25-1.OG...-_MaP-11_26-02-03.jpg | Bad-25-1.OG...-_MaP-11_detail_26-02-03.jpg |  | - |  | Asbest FCKW | Asbest: Nicht eingestuft FCKW: Bestätigt | [10 empty] | PXL_20260203_082428090 | 557.5124 | 2504.9507
MaP-12 | Einzelprobe | VM-2 | Verputz | Wand |  | Bad | 25/1.OG/Mitte |  |  |  | 03.2.2026 - 10:27 |  |  |  | Bad-25-1.OG...-_MaP-12_26-02-03.jpg | Bad-25-1.OG...-_MaP-12_detail_26-02-03.jpg |  | - |  | Asbest | Asbest: Nicht eingestuft | [10 empty] | PXL_20260203_082428090 | 390.8277 | 2512.1888
MaP-13 | Einzelprobe | VM-3 | Verputz | Decke |  | Bad | 25/1.OG/Mitte |  |  |  | 03.2.2026 - 10:28 |  |  |  | Bad-25-1.OG...-_MaP-13_26-02-03.jpg | Bad-25-1.OG...-_MaP-13_detail_26-02-03.jpg |  | - |  | Asbest | Asbest: Nicht eingestuft | [10 empty] | PXL_20260203_082428090
MaP-14 | Einzelprobe | VM-10 | (elastische) Bodenbeläge inkl. bituminösem Kleber | Boden |  | Küche | 25/1.OG/Mitte |  |  |  | 03.2.2026 - 10:31 |  |  |  | Küche-25-1.OG...-_MaP-14_26-02-03.jpg | Küche-25-1.OG...-_MaP-14_detail_26-02-03.jpg |  | - |  | Asbest | Asbest: Nicht eingestuft | [10 empty] | PXL_20260203_082428090 | 511.9718 | 2370.558
MaP-15 | Einzelprobe | VM-2 | Verputz | Wand |  | Küche | 25/1.OG/Mitte |  |  |  | 03.2.2026 - 10:33 |  |  |  | Küche-25-1.OG...-_MaP-15_26-02-03.jpg | Küche-25-1.OG...-_MaP-15_detail_26-02-03.jpg |  | - |  | Asbest | Asbest: Nicht eingestuft | [10 empty] | PXL_20260203_082428090 | 514.6726 | 2263.0136
MaP-16 | Einzelprobe | VM-7 | Fliesenkleber | Wand |  | Küche | 25/1.OG/Mitte |  |  |  | 03.2.2026 - 10:34 |  |  |  | Küche-25-1.OG...-_MaP-16_26-02-03.jpg | Küche-25-1.OG...-_MaP-16_detail_26-02-03.jpg |  | - |  | Asbest | Asbest: Nicht eingestuft | [10 empty] | PXL_20260203_082428090 | 315.9929 | 2348.549
MaP-17 | Einzelprobe | VM-3 | Verputz | Decke |  | Küche | 25/1.OG/Mitte |  |  |  | 03.2.2026 - 10:35 |  |  |  | Küche-25-1.OG...-_MaP-17_26-02-03.jpg | Küche-25-1.OG...-_MaP-17_detail_26-02-03.jpg |  | - |  | Asbest | Asbest: Nicht eingestuft | [10 empty] | PXL_20260203_082428090 | 394.0065 | 2374.0883
MaP-18 | Einzelprobe | VM-11 | Faserzement | Fassadenschindel |  | Fassade | 25/27 |  |  |  | 03.2.2026 - 10:36 |  |  |  | Fassade-25-27 -_MaP-18_26-02-03.jpg | Fassade-25-27 -_MaP-18_detail_26-02-03.jpg |  | - |  | Asbest | Asbest: Nicht eingestuft | [10 empty] | PXL_20260203_082428090
MaP-19 | Einzelprobe | VM-14 | einschichtiger Bodenbelag |  |  | Gang und Zwischenböden | Treppenhaus 25/27 |  |  |  | 03.2.2026 - 10:52 |  |  |  | Gang und Zwischen...-Treppen...-_MaP-19_26-02-03.jpg | Gang und Zwischen...-Treppen...-_MaP-19_detail_26-02-03.jpg | 55 | m² |  | Asbest | Asbest: Nicht eingestuft
MaP-20 | Einzelprobe | VM-15 | Belagskleber | Bodenbelag |  | Gang und Zwischenböden | Treppenhaus |  |  |  | 03.2.2026 - 11:09 |  |  |  | Gang und Zwischen...-Treppen...-_MaP-20_26-02-03.jpg | Gang und Zwischen...-Treppen...-_MaP-20_detail_26-02-03.jpg |  | - |  | Asbest | Asbest: Nicht eingestuft
MaP-21 | Einzelprobe | VM-3 | Verputz | Decke |  | Treppenhaus | 25 |  |  |  | 03.2.2026 - 11:12 |  |  |  | Treppenhaus-25-_MaP-21_26-02-03.jpg | Treppenhaus-25-_MaP-21_detail_26-02-03.jpg |  | - |  | Asbest | Asbest: Nicht eingestuft
MaP-22 | Einzelprobe | VM-2 | Verputz | Wand |  | Treppenhaus | 25 |  |  |  | 03.2.2026 - 11:13 |  |  |  | Treppenhaus-25-_MaP-22_26-02-03.jpg | Treppenhaus-25-_MaP-22_detail_26-02-03.jpg |  | - |  | Asbest | Asbest: Nicht eingestuft
MaP-23 | Einzelprobe | VM-6 | (elastische) Bodenbeläge inkl. zementösem Kleber | Boden |  | Zimmer | 25/DG/Rechts |  |  |  | 03.2.2026 - 11:49 |  |  |  | Zimmer -25-DG-R...-_MaP-23_26-02-03.jpg | Zimmer -25-DG-R...-_MaP-23_detail_26-02-03.jpg |  | - |  | Asbest | Asbest: Nicht eingestuft | [10 empty] | PXL_20260203_082435611 | 1314.7816 | 2499.1107
MaP-24 | Einzelprobe | VM-2 | Verputz | Wand |  | Zimmer | 25/DG/Rechts |  |  |  | 03.2.2026 - 11:52 |  |  |  | Zimmer -25-DG-R...-_MaP-24_26-02-03.jpg | Zimmer -25-DG-R...-_MaP-24_detail_26-02-03.jpg |  | - |  | Asbest | Asbest: Nicht eingestuft | [10 empty] | PXL_20260203_082435611
MaP-25 | Einzelprobe | VM-3 | Verputz | Decke |  | Zimmer | 25/DG/Rechts |  |  |  | 03.2.2026 - 11:53 |  |  |  | Zimmer -25-DG-R...-_MaP-25_26-02-03.jpg | Zimmer -25-DG-R...-_MaP-25_detail_26-02-03.jpg |  | - |  | Asbest | Asbest: Nicht eingestuft | [10 empty] | PXL_20260203_082435611 | 1421.5137 | 2479.0759
MaP-26 | Einzelprobe | VM-10 | (elastische) Bodenbeläge inkl. bituminösem Kleber | Boden |  | Bad | 25/DG/Rechts |  |  |  | 03.2.2026 - 11:53 |  |  |  | Bad-25-DG-R...-_MaP-26_26-02-03.jpg | Bad-25-DG-R...-_MaP-26_detail_26-02-03.jpg |  | - |  | Asbest | Asbest: Nicht eingestuft | [10 empty] | PXL_20260203_082435611 | 1371.9978 | 2714.1974
MaP-27 | Einzelprobe | VM-7 | Fliesenkleber | Wand |  | Bad | 25/DG/Rechts |  |  |  | 03.2.2026 - 11:54 |  |  |  | Bad-25-DG-R...-_MaP-27_26-02-03.jpg | Bad-25-DG-R...-_MaP-27_detail_26-02-03.jpg |  | - |  | Asbest | Asbest: Nicht eingestuft | [10 empty] | PXL_20260203_082435611 | 1229.217 | 2665.7568
MaP-28 | Einzelprobe | VM-2 | Verputz | Wand |  | Bad | 25/DG/Rechts |  |  |  | 03.2.2026 - 11:55 |  |  |  | Bad-25-DG-R...-_MaP-28_26-02-03.jpg | Bad-25-DG-R...-_MaP-28_detail_26-02-03.jpg |  | - |  | Asbest | Asbest: Nicht eingestuft | [10 empty] | PXL_20260203_082435611 | 1169.9925 | 2832.2715
MaP-29 | Einzelprobe | VM-3 | Verputz | Decke |  | Bad | 25/DG/Rechts |  |  |  | 03.2.2026 - 11:56 |  |  |  | Bad-25-DG-R...-_MaP-29_26-02-03.jpg | Bad-25-DG-R...-_MaP-29_detail_26-02-03.jpg |  | - |  | Asbest | Asbest: Nicht eingestuft | [10 empty] | PXL_20260203_082435611 | 1375.5344 | 2750.0527
MaP-30 | Einzelprobe | VM-10 | (elastische) Bodenbeläge inkl. bituminösem Kleber | Boden |  | Küche | 25/DG/Rechts |  |  |  | 03.2.2026 - 11:57 |  |  |  | Küche-25-DG-R...-_MaP-30_26-02-03.jpg | Küche-25-DG-R...-_MaP-30_detail_26-02-03.jpg |  | - |  | Asbest | Asbest: Nicht eingestuft | [10 empty] | PXL_20260203_082435611 | 1178.1681 | 3053.3629
MaP-31 | Einzelprobe | VM-7 | Fliesenkleber | Wand |  | Küche | 25/DG/Rechts |  |  |  | 03.2.2026 - 11:59 |  |  |  | Küche-25-DG-R...-_MaP-31_26-02-03.jpg | Küche-25-DG-R...-_MaP-31_detail_26-02-03.jpg |  | - |  | Asbest | Asbest: Nicht eingestuft | [10 empty] | PXL_20260203_082435611 | 1459.2 | 3004.2667
MaP-32 | Einzelprobe | VM-2 | Verputz | Wand |  | Küche | 25/DG/Rechts |  |  |  | 03.2.2026 - 12:00 |  |  |  | Küche-25-DG-R...-_MaP-32_26-02-03.jpg | Küche-25-DG-R...-_MaP-32_detail_26-02-03.jpg |  | - |  | Asbest | Asbest: Nicht eingestuft | [10 empty] | PXL_20260203_082435611 | 1251.5556 | 3078.2222
MaP-33 | Einzelprobe | VM-3 | Verputz | Decke |  | Küche | 25/DG/Rechts |  |  |  | 03.2.2026 - 12:01 |  |  |  | Küche-25-DG-R...-_MaP-33_26-02-03.jpg | Küche-25-DG-R...-_MaP-33_detail_26-02-03.jpg |  | - |  | Asbest | Asbest: Nicht eingestuft | [10 empty] | PXL_20260203_082435611 | 1248.7959 | 3015.8471
MaP-34 | Einzelprobe | VM-6 | (elastische) Bodenbeläge inkl. zementösem Kleber | Boden |  | Zimmer | 25/DG/Rechts |  |  |  | 03.2.2026 - 12:01 |  |  |  | Zimmer-25-DG-R...-_MaP-34_26-02-03.jpg | Zimmer-25-DG-R...-_MaP-34_detail_26-02-03.jpg |  | - |  | Asbest | Asbest: Nicht eingestuft | [10 empty] | PXL_20260203_082435611 | 1443.9424 | 3128.8253
MaP-35 | Einzelprobe | VM-2 | Verputz | Wand |  | Zimmer | 25/DG/Rechts |  |  |  | 03.2.2026 - 12:02 |  |  |  | Zimmer-25-DG-R...-_MaP-35_26-02-03.jpg | Zimmer-25-DG-R...-_MaP-35_detail_26-02-03.jpg |  | - |  | Asbest | Asbest: Nicht eingestuft | [10 empty] | PXL_20260203_082435611 | 1188.0963 | 3443.0029
MaP-36 | Einzelprobe | VM-9 | Parkettkleber | Boden |  | Zimmer | 25/DG/Rechts |  |  |  | 03.2.2026 - 12:03 |  |  |  | Zimmer-25-DG-R...-_MaP-36_26-02-03.jpg | Zimmer-25-DG-R...-_MaP-36_detail_26-02-03.jpg |  | - |  | Asbest | Asbest: Nicht eingestuft | [10 empty] | PXL_20260203_082435611 | 682.5002 | 3246.5273
MaP-37 | Einzelprobe | VM-16 | Rohrummantelung | Wasserleitungen |  | Keller | 25/27 |  |  |  | 03.2.2026 - 12:09 |  |  |  | Keller-25-27-_MaP-37_26-02-03.jpg | Keller-25-27-_MaP-37_detail_26-02-03.jpg |  | - |  | Asbest | Asbest: Nicht eingestuft
MaP-38 | Einzelprobe | VM-17 | spezielle Anstrich-, Beschichtungsstoffe | Kellerboden |  | Keller | 25/27 |  |  |  | 03.2.2026 - 12:13 |  |  |  | Keller-25-27-_MaP-38_26-02-03.jpg | Keller-25-27-_MaP-38_detail_26-02-03.jpg |  | - |  | PCB | PCB: Nicht eingestuft
MaP-39 | Einzelprobe | VM-18 | Floorflex mit bituminösem Kleber |  |  | Gang Keller | 27 |  |  |  | 03.2.2026 - 12:19 |  |  |  | Gang Keller-27-_MaP-39_26-02-03.jpg | Gang Keller-27-_MaP-39_detail_26-02-03.jpg |  | - |  | Asbest | Asbest: Nicht eingestuft
MaP-40 | Einzelprobe | VM-10 | (elastische) Bodenbeläge inkl. bituminösem Kleber | Boden |  | Küche | 27/DG/Rechts |  |  |  | 03.2.2026 - 12:44 |  |  |  | Küche -27-DG-R...-_MaP-40_26-02-03.jpg | Küche -27-DG-R...-_MaP-40_detail_26-02-03.jpg |  | - |  | Asbest | Asbest: Nicht eingestuft
MaP-41 | Einzelprobe | VM-7 | Fliesenkleber | Wand |  | Küche | 27/DG/Rechts |  |  |  | 03.2.2026 - 12:45 |  |  |  | Küche -27-DG-R...-_MaP-41_26-02-03.jpg | Küche -27-DG-R...-_MaP-41_detail_26-02-03.jpg |  | - |  | Asbest | Asbest: Nicht eingestuft
MaP-42 | Einzelprobe | VM-2 | Verputz | Wand |  | Küche | 27/DG/Rechts |  |  |  | 03.2.2026 - 12:46 |  |  |  | Küche -27-DG-R...-_MaP-42_26-02-03.jpg | Küche -27-DG-R...-_MaP-42_detail_26-02-03.jpg |  | - |  | Asbest | Asbest: Nicht eingestuft
MaP-43 | Einzelprobe | VM-3 | Verputz | Decke |  | Küche | 27/DG/Rechts |  |  |  | 03.2.2026 - 12:46 |  |  |  | Küche -27-DG-R...-_MaP-43_26-02-03.jpg | Küche -27-DG-R...-_MaP-43_detail_26-02-03.jpg |  | - |  | Asbest | Asbest: Nicht eingestuft
MaP-44 | Einzelprobe | VM-6 | (elastische) Bodenbeläge inkl. zementösem Kleber | Boden |  | Bad | 27/DG/Rechts |  |  |  | 03.2.2026 - 12:47 |  |  |  | Bad-27-DG-R...-_MaP-44_26-02-03.jpg | Bad-27-DG-R...-_MaP-44_detail_26-02-03.jpg |  | - |  | Asbest | Asbest: Nicht eingestuft
MaP-45 | Einzelprobe | VM-7 | Fliesenkleber | Wand |  | Bad | 27/DG/Rechts |  |  |  | 03.2.2026 - 12:48 |  |  |  | Bad-27-DG-R...-_MaP-45_26-02-03.jpg | Bad-27-DG-R...-_MaP-45_detail_26-02-03.jpg |  | - |  | Asbest | Asbest: Nicht eingestuft
MaP-46 | Einzelprobe | VM-2 | Verputz | Wand |  | Bad | 27/DG/Rechts |  |  |  | 03.2.2026 - 12:48 |  |  |  | Bad-27-DG-R...-_MaP-46_26-02-03.jpg | Bad-27-DG-R...-_MaP-46_detail_26-02-03.jpg |  | - |  | Asbest | Asbest: Nicht eingestuft
MaP-47 | Einzelprobe | VM-3 | Verputz | Decke |  | Bad | 27/DG/Rechts |  |  |  | 03.2.2026 - 12:49 |  |  |  | Bad-27-DG-R...-_MaP-47_26-02-03.jpg | Bad-27-DG-R...-_MaP-47_detail_26-02-03.jpg |  | - |  | Asbest | Asbest: Nicht eingestuft
MaP-48 | Einzelprobe | VM-6 | (elastische) Bodenbeläge inkl. zementösem Kleber | Boden |  | Zimmer | 27/DG/Rechts |  |  |  | 03.2.2026 - 12:49 |  |  |  | Zimmer-27-DG-R...-_MaP-48_26-02-03.jpg | Zimmer-27-DG-R...-_MaP-48_detail_26-02-03.jpg |  | - |  | Asbest | Asbest: Nicht eingestuft
MaP-49 | Einzelprobe | VM-9 | Parkettkleber | Boden |  | Wohnzimmer | 27/DG/Rechts |  |  |  | 03.2.2026 - 12:50 |  |  |  | Wohnzimmer-27-DG-R...-_MaP-49_26-02-03.jpg | Wohnzimmer-27-DG-R...-_MaP-49_detail_26-02-03.jpg |  | - |  | Asbest | Asbest: Nicht eingestuft
MaP-50 | Einzelprobe | VM-6 | (elastische) Bodenbeläge inkl. zementösem Kleber | Boden |  | Gang | 27/DG/Rechts |  |  |  | 03.2.2026 - 12:51 |  |  |  | Gang-27-DG-R...-_MaP-50_26-02-03.jpg | Gang-27-DG-R...-_MaP-50_detail_26-02-03.jpg |  | - |  | Asbest | Asbest: Nicht eingestuft
MaP-51 | Einzelprobe | VM-6 | (elastische) Bodenbeläge inkl. zementösem Kleber | Boden |  | Zimmer | 27/DG/Rechts |  |  |  | 03.2.2026 - 12:52 |  |  |  | Zimmer-27-DG-R...-_MaP-51_26-02-03.jpg | Zimmer-27-DG-R...-_MaP-51_detail_26-02-03.jpg |  | - |  | Asbest | Asbest: Nicht eingestuft
MaP-52 | Einzelprobe | VM-6 | (elastische) Bodenbeläge inkl. zementösem Kleber | Boden |  | Zimmer | 27/DG/Rechts |  |  |  | 03.2.2026 - 12:53 |  |  |  | Zimmer-27-DG-R...-_MaP-52_26-02-03.jpg | Zimmer-27-DG-R...-_MaP-52_detail_26-02-03.jpg |  | - |  | Asbest | Asbest: Nicht eingestuft
MaP-53 | Einzelprobe | VM-2 | Verputz | Wand |  | Gang | 27/DG/Rechts |  |  |  | 03.2.2026 - 12:54 |  |  |  | Gang-27-DG-R...-_MaP-53_26-02-03.jpg | Gang-27-DG-R...-_MaP-53_detail_26-02-03.jpg |  | - |  | Asbest | Asbest: Nicht eingestuft
MaP-54 | Einzelprobe | VM-3 | Verputz | Decke |  | Gang | 27/DG/Rechts |  |  |  | 03.2.2026 - 12:54 |  |  |  | Gang-27-DG-R...-_MaP-54_26-02-03.jpg | Gang-27-DG-R...-_MaP-54_detail_26-02-03.jpg |  | - |  | Asbest | Asbest: Nicht eingestuft
MaP-55 | Einzelprobe | VM-20 | Fliesenkleber | Sockel |  | Treppenhaus | 25/27 |  |  |  | 03.2.2026 - 18:47 |  |  |  | Treppenhaus-25-27-_MaP-55_26-02-03.jpg | Treppenhaus-25-27-_MaP-55_detail_26-02-03.jpg |  | - |  | Asbest | Asbest: Nicht eingestuft
VB-1 | Visueller Befund | VM-12 | Faserzement | Formteil |  | Estrich ng | 25/DG |  |  |  | 03.2.2026 - 10:40 |  |  |  | Estrich ng-25-DG-_VB-1_26-02-03.jpg | Estrich ng-25-DG-_VB-1_detail_26-02-03.jpg |  | - |  | Asbest | Asbest: Bestätigt
VB-2 | Visueller Befund | VM-13 | behandeltes Holz | Konstruktions- und Verkleidungsholz |  | Estrich | 25/DG |  |  |  | 03.2.2026 - 10:43 |  |  |  | Estrich -25-DG-_VB-2_26-02-03.jpg | Estrich -25-DG-_VB-2_detail_26-02-03.jpg |  | - |  | Holzschutzmittel | Holzschutzmittel: Nicht eingestuft
VB-3 | Visueller Befund | VM-19 | Antidröhnbeschichtung | Waschbecken |  | Küche | 27/DG/Rechts |  |  |  | 03.2.2026 - 12:46 |  |  |  | Küche -27-DG-R...-_VB-3_26-02-03.jpg | Küche -27-DG-R...-_VB-3_detail_26-02-03.jpg |  | - |  | Asbest | Asbest: Bestätigt