## Report
Bezeichnung Befund | Art | Verdachtsmoment | Material | Zugehöriges Bauteil | Farbe | Gebäude/Bereich | Stockwerk/Ebene | Raum/Teilbereich | Bemerkung Probe/Befund | Bemerkung Verdachtsmoment | Erfassungszeitpunkt | Probenehmer | Überblick | Detail | Dateiname Überblick | Dateiname Detail | Menge | Einheit | Mischprobe | Verdacht | Einstufung | Angenommene Trefferwahrscheinlichkeit | Einheit | Aussagesicherheit | Einheit | Risikomenge | Einheit | Begründung | Ergebnis Analytik | Bewertung | Aufgabe | Referenzkarte | X-Koordinate | Y-Koordinate
MaP-1 | Einzelprobe | VM-1 | Fliesenkleber | Wand |  | Schlauchwaschanlage | EG |  |  |  | 03.2.2026 - 14:55 |  |  |  | Schlauchwaschanlage-EG-_MaP-1_26-02-03.jpg | Schlauchwaschanlage-EG-_MaP-1_detail_26-02-03.jpg | 100 | m² |  | Asbest | Asbest: Bestätigt | [10 empty] | PXL_20260203_135408544 | 1097.224 | 451.3134
MaP-2 | Einzelprobe | VM-2 | Verputz | Wand |  | Schlauchwaschanlage | EG |  |  |  | 03.2.2026 - 15:04 |  |  |  | Schlauchwaschanlage-EG-_MaP-2_26-02-03.jpg | Schlauchwaschanlage-EG-_MaP-2_detail_26-02-03.jpg | 25 | m² |  | Asbest | Asbest: Widerlegt | 80 | % | 99.44348 | % | 0.1113047 | m² |  |  |  |  | PXL_20260203_135408544 | 1116.906 | 755.8569
MaP-3 | Einzelprobe | VM-1 | Fliesenkleber | Wand |  | Garderobe | EG |  |  |  | 03.2.2026 - 15:32 |  |  |  | Garderobe -EG-_MaP-3_26-02-03.jpg | Garderobe -EG-_MaP-3_detail_26-02-03.jpg | 25 | m² |  | Asbest | Asbest: Bestätigt | [10 empty] | PXL_20260203_135408544 | 1385.4557 | 1829.3597
MaP-4 | Einzelprobe | VM-2 | Verputz | Wand |  | Garderobe | EG |  |  |  | 03.2.2026 - 15:33 |  |  |  | Garderobe -EG-_MaP-4_26-02-03.jpg | Garderobe -EG-_MaP-4_detail_26-02-03.jpg |  | - |  | Asbest | Asbest: Widerlegt | 80 | % | 99.44348 | % | 0.1113047 | - |  |  |  |  | PXL_20260203_135408544 | 1382.9791 | 1514.0416
MaP-5 | Einzelprobe | VM-3 | Fliesenkleber | Sockel |  | Mehrzweckhalle | EG |  |  |  | 03.2.2026 - 15:56 |  |  |  | Mehrzweckhalle-EG-_MaP-5_26-02-03.jpg | Mehrzweckhalle-EG-_MaP-5_detail_26-02-03.jpg | 35 | m |  | Asbest | Asbest: Bestätigt | [10 empty] | PXL_20260203_135408544 | 1718.961 | 1962.0964
MaP-6 | Einzelprobe | VM-2 | Verputz | Wand |  | Mehrzweckhalle | EG |  |  |  | 03.2.2026 - 15:59 |  |  |  | Mehrzweckhalle-EG-_MaP-6_26-02-03.jpg | Mehrzweckhalle-EG-_MaP-6_detail_26-02-03.jpg |  | - |  | Asbest | Asbest: Widerlegt | 80 | % | 99.44348 | % | 0.1113047 | - |  |  |  |  | PXL_20260203_135408544 | 1799.4907 | 1931.0185
MaP-7 | Einzelprobe | VM-4 | Fliesenkleber | Boden |  | Mehrzweckhalle | EG |  |  |  | 03.2.2026 - 15:59 |  |  |  | Mehrzweckhalle-EG-_MaP-7_26-02-03.jpg | Mehrzweckhalle-EG-_MaP-7_detail_26-02-03.jpg | 140 | m² |  | Asbest | Asbest: Bestätigt | [10 empty] | PXL_20260203_135408544 | 1788.6111 | 1715.6019
MaP-8 | Einzelprobe | VM-5 | LAP | Deckenpanelen |  | Pausenraum | EG |  |  |  | 03.2.2026 - 16:05 |  |  |  | Pausenraum-EG-_MaP-8_26-02-03.jpg | Pausenraum-EG-_MaP-8_detail_26-02-03.jpg | 16 | m² |  | Asbest | Asbest: Widerlegt | [10 empty] | PXL_20260203_135408544 | 572.5341 | 2707.5962